## FORMATO
|  |  | LABORATORIO DE ENSAYO DE MATERIALES | [12 empty] | CLIENTE
|  |  | FORMATO N° F-LEM-P-SU-37.01 | [12 empty] | DIRECCIÓN **
PROYECTO **
UBICACIÓN **
RECEPCIÓN N°
|  |  | MUESTRA |  | N° OT |  | FECHA DE ENSAYO |  |  | REALIZADO | [5 empty] | F. EMISIÓN
OT N°
STANDARD TEST METHOD FOR CALIFORNIA BEARING RATIO (CBR) OF LABORATORY-COMPACTED SOILS | [15 empty] | CÓDIGO DE LA MUESTRA
NORMA ASTM D1883-21 | [15 empty] | FECHA DE RECEPCIÓN
FECHA DE EJECUCIÓN
Sobretamaño mayor a 3/4 in | [5 empty] | % | [5 empty] | Máxima Densidad Seca (g/cm3)
Masa de grava entre 3/4 in - No. 4 adicionada | [5 empty] | g | [5 empty] | Optimo Contenido de Humedad (%) |  |  |  | CANTERA/SONDAJE **
Condicion de la muestra |  |  | saturado | [8 empty] | Temperatura Inicial (C°) |  |  |  | N° MUESTRA **
|  |  | sin saturar | [8 empty] | Temperatura Final (C°) |  |  |  | TIPO DE MUESTRA**
Tamaño máximo de la muestra de prueba (visual) (in):
Descripción de muestra ASTM D2488:
ENSAYO |  |  | Especimen N°01 |  |  |  | Especimen N°02 |  |  |  | Especimen N°03
CONDICIÓN |  |  | Sin Saturar |  | Saturado |  | Sin Saturar |  | Saturado |  | Sin Saturar |  | Saturado
Nº Golpes (56-25-10) |  |  | 56 |  |  |  | 25 |  |  |  | 10
Código de Moldes
Temperatura de inicio (°C) (18-24°C)
Temperatura final (°C) (18-24°C)
Masa de molde + suelo moldeado (g)
DETERMINACIÓN DE HUMEDAD
Código tara
Masa de tara (g)
Masa de suelo húmedo + tara (g)
Masa de suelo húmedo (g) (*) |  |  | 0 |  | 0 |  | 0 |  | 0 |  | 0 |  | 0
Masa de suelo seco + tara (g)
Masa de suelo seco + tara (g) CONSTANTE
(*) Según Tabla 1 de la norma ASTM D2216-19.
LECTURA DE PENETRACIÓN
Tiempo (minutos) | Penetración |  | Tensión | Lectura de penetración | [6 empty] | HINCHAMIENTO
| (in) | (mm) | Estandar SS | lectura Dial kg |  | lectura Dial kg |  | lectura Dial kg |  |  | Fecha | Hora | Esp. 01 | Esp. 02 | Esp. 03
|  |  | psi = lbf/in2 | [9 empty] | Expansión (mm)
0:00 | 0 | 0 | [8 empty] | 09/02/26 | 11:00:00
0:30 | 0.025 | 0.64 | [8 empty] | 10/02/26 | 11:00:00
1:00 | 0.05 | 1.3 | [8 empty] | 11/02/26 | 11:00:00
1:30 | 0.075 | 1.9 | [8 empty] | 12/02/26 | 11:00:00
2:00 | 0.1 | 2.5 | 1000 | [7 empty] | 13/02/26 | 11:00:00
2:30 | 0.125 | 3.18
3:00 | 0.15 | 3.8 | [8 empty] | Equipo utilizado |  | Código
3:30 | 0.175 | 4.45 | [8 empty] | Equipo CBR
4:00 | 0.2 | 5.1 | 1500 | [7 empty] | Dial deformación
6:00 | 0.3 | 7.6 | [8 empty] | Dial expansión
8:00 | 0.4 | 10 | [8 empty] | Horno 110 ºC
10:00 | 0.5 | 13 | [8 empty] | Pison
Balanza 1 g
Profundidad de la hendidura (mm) | [10 empty] | Balanza 0.1 g
Observaciones:
Página 1 de 1
Versión: 02 (11-11-2024) |  |  |  |  | Prohibido reproducir sin autorización
WEB: www.geofal.com.pe E-MAIL: laboratorio@geofal.com.pe Av. Marañon 763, Los Olivos-Lima / Teléfono 01 754-3070
Revisado:
Fecha:
Aprobado:
Fecha:

## INFORME-1
LABORATORIO DE ENSAYO DE MATERIALES
0
CLIENTE | : | 0 | [7 empty] | CÓDIGO | : | F-LEM-P-SU.37.02
DIRECCIÓN** | : | 0 | [7 empty] | RECEPCIÓN N° | : | 0
PROYECTO** | : | 0 | [7 empty] | OT N° | : | 0
UBICACIÓN** | : | 0 | [7 empty] | F. EMISIÓN | : | 0
** Datos proporcionados por el cliente
Standard Test Method for California Bearing Ratio (CBR) of Laboratory-Compacted Soils
ASTM D1883-21
CANTERA / SONDAJE (**) |  |  | : | 0 | [5 empty] | COD. MUESTRA | : | 0
N° MUESTRA (**) |  |  | : | 0 | [5 empty] | FECHA RECEPCIÓN. | : | 0
TIPO DE MUESTRA (**) |  |  | : | 0 | [5 empty] | FECHA EJECUCIÓN | : | 0 |  | 0
LUGAR DE ENSAYO |  |  | : | Laboratorio de ensayo de materiales | [5 empty] | REALIZADO POR | : | -
INFORMACIÓN ADICIONAL DE LA MUESTRA
Máxima Densidad Seca (kN/m3) |  |  |  | : | 0 |  |  |  |  | Método de compactación: | : | -
Contenido de Humedad Óptimo (%) |  |  |  | : | 0 |  |  |  |  | Método de Preparación: | : | -
Porcentaje de retenido tamiz 3/4" |  |  |  | : | 0% |  |  |  |  | Peso-Sobrecarga (lbf): | : | 10
Descripción de muestra
Contenido Humedad tal como se recibió |  |  |  |  | - | ASTM D2216 |  | Limites de Atterberg |  | - | ASTM D4318 |  |  |  | ASTM D6913 | GR. SUELO
Clasificaciòn de suelo SUCS |  |  |  |  | - | ASTM D2487 |  | Analisis granulometrico |  | - | ASTM D6913 |  |  |  | ASTM C136 | GR. AGREGADO
Otros
PESO UNITARIO SECO
Nº GOLPES |  |  |  |  | 56 |  |  | 25 |  | 10
Condición de la muestra |  |  |  |  | - |  |  | - |  | -
Densidad seca antes saturar |  |  |  | g/cm3 | #N/A |  |  | #N/A |  | #N/A |  |  |  | CON CUATRO CIFRAS SIGNIFICATIVAS
Peso Unitario seco antes saturar |  |  |  | kN/m3 | #N/A |  |  | #N/A |  | #N/A |  |  |  | CON CUATRO CIFRAS SIGNIFICATIVAS
CONTENIDO DE HUMEDAD DE COMPACTACIÒN
Contenido de humedad |  |  |  | % | #DIV/0! |  |  | #DIV/0! |  | #DIV/0! |  |  |  | 0.1%
CONTENIDO DE HUMEDAD CAPA SUPERIOR DE 1 in DESPUÉS DEL REMOJO
Contenido de humedad |  |  |  | % | #DIV/0! |  |  | #DIV/0! |  | #DIV/0! |  |  |  | 0.1%
HINCHAMIENTO
Hinchazón |  |  |  | % | #N/A |  |  | #N/A |  | #N/A |  |  |  | 0.1%
FUERZA Y ESFUERZO
Penetración |  | Tensión Estandar SS |  |  | 56 |  |  | 25 |  | 10
(in.) |  | psi = lbf/in2 |  |  | Fuerza total (lbf) |  | Esfuerzo lbf/in2 | Fuerza total (lbf) | Esfuerzo lbf/in2 | Fuerza total (lbf) |  | Esfuerzo lbf/in2
0 |  |  |  |  | 0 |  | 0 | 0 | 0 | 0 |  | 0
0.025 |  |  |  |  | 0 |  | 0.7885542 | 0 | 0.7885542 | 0 |  | 0.7885542
0.05 |  |  |  |  | 0 |  | 0.7885542 | 0 | 0.7885542 | 0 |  | 0.7885542
0.075 |  |  |  |  | 0 |  | 0.7885542 | 0 | 0.7885542 | 0 |  | 0.7885542
0.1 |  | 1000 |  |  | 0 |  | 0.7885542 | 0 | 0.7885542 | 0 |  | 0.7885542
0.125 |  |  |  |  | 0 |  | 0.7885542 | 0 | 0.7885542 | 0 |  | 0.7885542
0.15 |  |  |  |  | 0 |  | 0.7885542 | 0 | 0.7885542 | 0 |  | 0.7885542
0.175 |  |  |  |  | 0 |  | 0.7885542 | 0 | 0.7885542 | 0 |  | 0.7885542
0.2 |  | 1500 |  |  | 0 |  | 0.7885542 | 0 | 0.7885542 | 0 |  | 0.7885542
0.3 |  |  |  |  | 0 |  | 0.7885542 | 0 | 0.7885542 | 0 |  | 0.7885542
0.4 |  |  |  |  | 0 |  | 0.7885542 | 0 | 0.7885542 | 0 |  | 0.7885542
0.5 |  |  |  |  | 0 |  | 0.7885542 | 0 | 0.7885542 | 0 |  | 0.7885542
Observaciones:
Página 1 de 2
Versión: 02 (05-10-2024) | [12 empty] | Fin del Informe

## INFORME-2
LABORATORIO DE ENSAYO DE MATERIALES
0
CLIENTE | : | 0 |  |  |  |  | CÓDIGO | : | F-LEM-P-SU.37.02
DIRECCIÓN** | : | 0 |  |  |  |  | RECEPCIÓN N° | : | 0
PROYECTO** | : | 0 |  |  |  |  | OT N° | : | 0
UBICACIÓN** | : | 0 |  |  |  |  | F. EMISIÓN | : | 0
Standard Test Method for California Bearing Ratio (CBR) of Laboratory-Compacted Soils | [11 empty] | 56 GOLPES | [9 empty] | 25 GOLPES | [9 empty] | 10 GOLPES
ASTM D1883-21
[12 empty] | Necesita corrección |  |  |  | NO | [5 empty] | Necesita corrección |  |  |  | NO | [5 empty] | Necesita corrección |  |  |  | NO
CURVA DE TENSIÒN - PENETRACIÒN
[12 empty] | Ecuacion de la recta |  |  | Elementos de la recta: |  |  | Punto recta |  |  |  | Ecuacion de la recta |  |  | Elementos de la recta: |  |  | Punto recta |  |  |  | Ecuacion de la recta |  |  | Elementos de la recta: |  |  | Punto recta
[12 empty] | X1 | Y1 |  | m = | 0 |  | X | Y |  |  | X1 | Y1 |  | m = | 0 |  | X | Y |  |  | X1 | Y1 |  | m = | 0 |  | X | Y
[12 empty] | 0.125 | 0.7885542 |  | Y3= | 0 |  | 0 | 0 |  |  | 0.125 | 0.7885542 |  | Y3= | 0 |  | 0 | 0 |  |  | 0.1 | 0.7885542 |  | Y3= | 0 |  | 0 | 0
[12 empty] | X2 | Y2 |  | X3 = | #DIV/0! | in | 0 | 0 |  |  | X2 | Y2 |  | X3 = | #DIV/0! |  | 0 | 0 |  |  | X2 | Y2 |  | X3 = | #DIV/0! |  | 0 | 0
[12 empty] | 0.2 | 0.7885542 | [8 empty] | 0.2 | 0.7885542 | [8 empty] | 0.2 | 0.7885542
[13 empty] | Coeficientes ecuacion polinomio corregido : | [9 empty] | Coeficientes ecuacion polinomio corregido : | [9 empty] | Coeficientes ecuacion polinomio corregido :
[12 empty] | x5 | x4 | x3 | x2 | x | Cte. |  |  |  |  | x5 | x4 | x3 | x2 | x | Cte. |  |  |  |  | x5 | x4 | x3 | x2 | x | Cte.
[13 empty] | 0 | 75.33524 | -51.5904 | 9.970604 | 0.2751733 | [5 empty] | 0 | 75.33524 | -51.5904 | 9.970604 | 0.2751733 | [5 empty] | 0 | 75.33524 | -51.5904 | 9.970604 | 0.2751733
[16 empty] | x=penetracion | y= tensiòn | [8 empty] | x=penetracion | y= tensiòn | [8 empty] | x=penetracion | y= tensiòn
[14 empty] | Carga para 0.1": |  | 0.1 | 0.831665 | [6 empty] | Carga para 0.1": |  | 0.1 | 0.831665 | [6 empty] | Carga para 0.1": |  | 0.1 | 0.831665
[14 empty] | Carga para 0.2": |  | 0.2 | 0.80836 | [6 empty] | Carga para 0.2": |  | 0.2 | 0.80836 | [6 empty] | Carga para 0.2": |  | 0.2 | 0.80836
[12 empty] | X (in.) | Y Esfuerzo lbf/in2 | [8 empty] | X (in.) | Y Esfuerzo lbf/in2 | [8 empty] | X (in.) | Y Esfuerzo lbf/in2
C.B.R. (0.10 in) 56 Golpes (%): |  |  | 0.0831665 | C.B.R. (0.10 in) 25 Golpes (%): | 0.0831665 | C.B.R. (0.10 in) 10 Golpes (%): |  |  | 0.0831665 |  | AL 1% |  |  | Xi2 | Xi3 | Xi4 | Xi5 | Xi6 | XiYi | Xi2Yi | Xi3Yi |  |  | Xi2 | Xi3 | Xi4 | Xi5 | Xi6 | XiYi | Xi2Yi | Xi3Yi |  |  | Xi2 | Xi3 | Xi4 | Xi5 | Xi6 | XiYi | Xi2Yi | Xi3Yi
C.B.R. (0.20 in) 56 Golpes (%): |  |  | 0.05389067 | C.B.R. (0.20 in) 25 Golpes (%): | 0.05389067 | C.B.R. (0.20 in) 10 Golpes (%): |  |  | 0.05389067 |  | AL 1% | 0 | 0 | 0 | 0 | 0 | 0 | 0 | 0 | 0 | 0 | 0 | 0 | 0 | 0 | 0 | 0 | 0 | 0 | 0 | 0 | 0 | 0 | 0 | 0 | 0 | 0 | 0 | 0 | 0 | 0
Peso unitario seco (kN/m3) : |  |  | #N/A | Peso unitario seco (kN/m3) : | #N/A | Peso unitario seco (kN/m3) : |  |  | #N/A |  | 4 CIFRAS | 0.025 | 0.7885542 | 0.000625 | 1.5625e-05 | 3.90625e-07 | 9.765625e-09 | 2.44140625e-10 | 0.01971386 | 0.0004928464 | 1.232116e-05 | 0.025 | 0.7885542 | 0.000625 | 1.5625e-05 | 3.90625e-07 | 9.765625e-09 | 2.44140625e-10 | 0.01971386 | 0.0004928464 | 1.232116e-05 | 0.025 | 0.7885542 | 0.000625 | 1.5625e-05 | 3.90625e-07 | 9.765625e-09 | 2.44140625e-10 | 0.01971386 | 0.0004928464 | 1.232116e-05
[12 empty] | 0.05 | 0.7885542 | 0.0025 | 0.000125 | 6.25e-06 | 3.125e-07 | 1.5625e-08 | 0.03942771 | 0.001971386 | 9.856928e-05 | 0.05 | 0.7885542 | 0.0025 | 0.000125 | 6.25e-06 | 3.125e-07 | 1.5625e-08 | 0.03942771 | 0.001971386 | 9.856928e-05 | 0.05 | 0.7885542 | 0.0025 | 0.000125 | 6.25e-06 | 3.125e-07 | 1.5625e-08 | 0.03942771 | 0.001971386 | 9.856928e-05
[12 empty] | 0.075 | 0.7885542 | 0.005625 | 0.000421875 | 3.1640625e-05 | 2.373046875e-06 | 1.779785e-07 | 0.05914157 | 0.004435618 | 0.0003326713 | 0.075 | 0.7885542 | 0.005625 | 0.000421875 | 3.1640625e-05 | 2.373046875e-06 | 1.779785e-07 | 0.05914157 | 0.004435618 | 0.0003326713 | 0.075 | 0.7885542 | 0.005625 | 0.000421875 | 3.1640625e-05 | 2.373046875e-06 | 1.779785e-07 | 0.05914157 | 0.004435618 | 0.0003326713
[6 empty] | PESO UNITARIO SECO 100%: | 0 | kN/m3 |  |  |  | 0.1 | 0.7885542 | 0.01 | 0.001 | 0.0001 | 1e-05 | 1e-06 | 0.07885542 | 0.007885542 | 0.0007885542 | 0.1 | 0.7885542 | 0.01 | 0.001 | 0.0001 | 1e-05 | 1e-06 | 0.07885542 | 0.007885542 | 0.0007885542 | 0.1 | 0.7885542 | 0.01 | 0.001 | 0.0001 | 1e-05 | 1e-06 | 0.07885542 | 0.007885542 | 0.0007885542
[6 empty] | PESO UNITARIO SECO 95%: | 0 | kN/m3 |  |  |  | 0.125 | 0.7885542 | 0.015625 | 0.001953125 | 0.000244140625 | 3.051758e-05 | 3.814697e-06 | 0.09856928 | 0.01232116 | 0.001540145 | 0.125 | 0.7885542 | 0.015625 | 0.001953125 | 0.000244140625 | 3.051758e-05 | 3.814697e-06 | 0.09856928 | 0.01232116 | 0.001540145 | 0.125 | 0.7885542 | 0.015625 | 0.001953125 | 0.000244140625 | 3.051758e-05 | 3.814697e-06 | 0.09856928 | 0.01232116 | 0.001540145
[6 empty] | C.B.R. (100% P.U.S.) 0.10 in : | #N/A | % |  |  |  | 0.15 | 0.7885542 | 0.0225 | 0.003375 | 0.00050625 | 7.59375e-05 | 1.1390625e-05 | 0.1182831 | 0.01774247 | 0.002661371 | 0.15 | 0.7885542 | 0.0225 | 0.003375 | 0.00050625 | 7.59375e-05 | 1.1390625e-05 | 0.1182831 | 0.01774247 | 0.002661371 | 0.15 | 0.7885542 | 0.0225 | 0.003375 | 0.00050625 | 7.59375e-05 | 1.1390625e-05 | 0.1182831 | 0.01774247 | 0.002661371
[6 empty] | C.B.R. (95% P.U.S.) 0.10 in : | #N/A | % |  |  |  | 0.175 | 0.7885542 | 0.030625 | 0.005359375 | 0.000937890625 | 0.0001641309 | 2.87229e-05 | 0.137997 | 0.02414947 | 0.004226158 | 0.175 | 0.7885542 | 0.030625 | 0.005359375 | 0.000937890625 | 0.0001641309 | 2.87229e-05 | 0.137997 | 0.02414947 | 0.004226158 | 0.175 | 0.7885542 | 0.030625 | 0.005359375 | 0.000937890625 | 0.0001641309 | 2.87229e-05 | 0.137997 | 0.02414947 | 0.004226158
[6 empty] | C.B.R. (100% P.U.S.) 0.20 in : | #N/A | % |  |  |  | 0.2 | 0.7885542 | 0.04 | 0.008 | 0.0016 | 0.00032 | 6.4e-05 | 0.1577108 | 0.03154217 | 0.006308434 | 0.2 | 0.7885542 | 0.04 | 0.008 | 0.0016 | 0.00032 | 6.4e-05 | 0.1577108 | 0.03154217 | 0.006308434 | 0.2 | 0.7885542 | 0.04 | 0.008 | 0.0016 | 0.00032 | 6.4e-05 | 0.1577108 | 0.03154217 | 0.006308434
[6 empty] | C.B.R. (95% P.U.S.) 0.20 in : | #N/A | % |  |  |  | 0.3 | 0.7885542 | 0.09 | 0.027 | 0.0081 | 0.00243 | 0.000729 | 0.2365663 | 0.07096988 | 0.02129096 | 0.3 | 0.7885542 | 0.09 | 0.027 | 0.0081 | 0.00243 | 0.000729 | 0.2365663 | 0.07096988 | 0.02129096 | 0.3 | 0.7885542 | 0.09 | 0.027 | 0.0081 | 0.00243 | 0.000729 | 0.2365663 | 0.07096988 | 0.02129096
[12 empty] | 0.4 | 0.7885542 | 0.16 | 0.064 | 0.0256 | 0.01024 | 0.004096 | 0.3154217 | 0.1261687 | 0.05046747 | 0.4 | 0.7885542 | 0.16 | 0.064 | 0.0256 | 0.01024 | 0.004096 | 0.3154217 | 0.1261687 | 0.05046747 | 0.4 | 0.7885542 | 0.16 | 0.064 | 0.0256 | 0.01024 | 0.004096 | 0.3154217 | 0.1261687 | 0.05046747
[12 empty] | 1.6 | 7.885542 | 0.3775 | 0.11125 | 0.0371265625 | 0.01327328125 | 0.004934122 | 1.261687 | 0.2976792 | 0.08772666 | 1.6 | 7.885542 | 0.3775 | 0.11125 | 0.0371265625 | 0.01327328125 | 0.004934122 | 1.261687 | 0.2976792 | 0.08772666 | 1.6 | 7.885542 | 0.3775 | 0.11125 | 0.0371265625 | 0.01327328125 | 0.004934122 | 1.261687 | 0.2976792 | 0.08772666
[12 empty] | 11 | 1.6 | 0.3775 | 0.11125 | 7.885542 |  | Cte. | 0.2751733 |  |  | 11 | 1.6 | 0.3775 | 0.11125 | 7.885542 |  | Cte. | 0.2751733 |  |  | 11 | 1.6 | 0.3775 | 0.11125 | 7.885542 |  | Cte. | 0.2751733
[12 empty] | 1.6 | 0.3775 | 0.11125 | 0.0371265625 | 1.261687 |  | X | 9.970604 | 9.970604 |  | 1.6 | 0.3775 | 0.11125 | 0.0371265625 | 1.261687 |  | X | 9.970604 | 9.970604 |  | 1.6 | 0.3775 | 0.11125 | 0.0371265625 | 1.261687 |  | X | 9.970604 | 9.970604
[12 empty] | 0.3775 | 0.11125 | 0.0371265625 | 0.01327328125 | 0.2976792 |  | X2 | -51.5904 | -103.1808 |  | 0.3775 | 0.11125 | 0.0371265625 | 0.01327328125 | 0.2976792 |  | X2 | -51.5904 | -103.1808 |  | 0.3775 | 0.11125 | 0.0371265625 | 0.01327328125 | 0.2976792 |  | X2 | -51.5904 | -103.1808
Nota: | [11 empty] | 0.11125 | 0.0371265625 | 0.01327328125 | 0.004934122 | 0.08772666 |  | X3 | 75.33524 | 226.0057 |  | 0.11125 | 0.0371265625 | 0.01327328125 | 0.004934122 | 0.08772666 |  | X3 | 75.33524 | 226.0057 |  | 0.11125 | 0.0371265625 | 0.01327328125 | 0.004934122 | 0.08772666 |  | X3 | 75.33524 | 226.0057
- Los datos de identificación de la muestra son proporcionados por el cliente.
- Los resultados corresponden sólo a los ensayos realizados sobre la muestra proporcionada por el cliente. | [11 empty] | 0.6510407 | -12.64416 | 65.42404 | -95.5359 | 7.885542 | [5 empty] | 0.6510407 | -12.64416 | 65.42404 | -95.5359 | 7.885542 | [5 empty] | 0.6510407 | -12.64416 | 65.42404 | -95.5359 | 7.885542
- Los resultados de los ensayos no deben ser utilizados como una certificación de conformidad con normas de productos o como certificado del sistema de calidad de Geofal SAC. | [11 empty] | -12.64416 | 388.0901 | -2412.309 | 3854.274 | 1.261687 | [5 empty] | -12.64416 | 388.0901 | -2412.309 | 3854.274 | 1.261687 | [5 empty] | -12.64416 | 388.0901 | -2412.309 | 3854.274 | 1.261687
- Prohibida la reproducción total o parcial del presente informe de ensayo sin la autorización escrita de Geofal S.A.C. | [11 empty] | 65.42404 | -2412.309 | 16424.18 | -27506.51 | 0.2976792 | [5 empty] | 65.42404 | -2412.309 | 16424.18 | -27506.51 | 0.2976792 | [5 empty] | 65.42404 | -2412.309 | 16424.18 | -27506.51 | 0.2976792
- Este informe de ensayo, al estar en el marco de la acreditación del INACAL - DA, se encuentra dentro del ámbito de reconocimiento multilateral/mutuo de los miembros firmantes de IAAC e ILAC. | [11 empty] | -95.5359 | 3854.274 | -27506.51 | 47350.69 | 0.08772666 | [5 empty] | -95.5359 | 3854.274 | -27506.51 | 47350.69 | 0.08772666 | [5 empty] | -95.5359 | 3854.274 | -27506.51 | 47350.69 | 0.08772666
[12 empty] | 56 golpes % con Corrección |  |  | 25 golpes % con Corrección |  |  | 12 golpes % con Corrección
[12 empty] | Pulg. | Esfuerzo corregido | % | Pulg. | Esfuerzo corregido | % | Pulg. | Esfuerzo corregido | %
[12 empty] | 1" | 0.831665 | 0.0831665 | 1" | 0.831665 | 0.0831665 | 1" | 0.831665 | 0.0831665
[12 empty] | 2" | 0.80836 | 0.05389067 | 2" | 0.80836 | 0.05389067 | 2" | 0.80836 | 0.05389067
[12 empty] | 0.1" | 56 golpe | 25 golpe | 10 golpe
Página 2 de 2 | [11 empty] | y | 0.0831665 | 0.0831665 | 0.0831665 | CBR (lbf/in2)
Versión: 02 (05-10-2024) | [9 empty] | Fin del Informe |  | X | #N/A | #N/A | #N/A | DENSIDAD lbf/ft3
0.2"
[12 empty] | Y | 0.05389067 | 0.05389067 | 0.05389067 | CBR
[12 empty] | X | #N/A | #N/A | #N/A | DENSIDAD
Note on Y16: Fabian: Cuando el valor X3 es menor o igual a cero, no nesecita correccion
Note on AI16: Fabian: Fabian: Cuando el valor X3 es menor o igual a cero, no nesecita correccion
Note on AS16: Fabian: Fabian: Cuando el valor X3 es menor o igual a cero, no nesecita correccion

## DATOS
Personal Autorizado |  |  | - |  | 0 | Máxima Densidad Seca (kN/m3) |  |  |  |  | BALANZA |  |  | FECHA | DATOS DEL MOLDE | [5 empty] | Altura de la muestra (mm) |  |  | PISTON mm
Tiene SUCS |  |  | - |  |  | Contenido de Humedad Óptimo (%) |  |  |  |  | N° | Corrección de Lectura |  | calibracion | N° | MASA (g) | VOLUMEN (cm3) | ALTURA (mm) | DIAMETRO (mm) |  | 0 | +FORMATO!H24 | 0 | CANT. | DIAMETRO
Metodo de Compactación: |  |  | - |  |  | Porcentaje de retenido tamiz 3/4" |  |  |  |  | 1 | EQP-0054 | -2.03e-05 | 2025-05-22 | INS-173 | 8178 | 2122.2 | 116.5 | 152.295 | 11 | #N/A | #N/A | #N/A | 1 | 49.6
Metodo de preparación: |  |  | - | [7 empty] | 2 | EQP-0046 | -3.29e-06 | 2026-04-20 | INS-174 | 7715 | 2119.4 | 116.35 | 152.295 | 12 |  |  |  | 2 | 49.61
Condición de la muestra |  |  | - | [11 empty] | INS-175 | 8378 | 2121.3 | 116.62 | 152.185 | 13 |  |  |  | 3 | 49.6
[11 empty] | Correccion del dial |  | 1 |  | 1 | 7629 | 2118.8 | 116.27 | 152.33 |  |  |  |  | 4 | 49.6
Diámetro de pistón |  | mm | 49.60384456 | [11 empty] | 2 | 7625.2 | 2123.7 | 116.23 | 152.53 |  |  |  |  | 5 | 49.61
Area de Pistón |  | cm² | 19.32505 | [11 empty] | 3 | 7712.1 | 2112.3 | 116.12 | 152.19 |  |  |  |  | PROMEDIO | 49.604
Temperatura Inicial-Compactación: |  | ºC | 0 |  | Temperatura Fuera del rango | [9 empty] | 4 | 7501.7 | 2121.9 | 116.33 | 152.4
Temperatura máxima Final-Compactación: |  | ºC | 0 |  | Temperatura Fuera del rango | [9 empty] | 5 | 7577.5 | 2117.5 | 116.31 | 152.25 | P
[15 empty] | 6 | 7277.4 | 2121.33 | 116.29 | 152.4 | M
[15 empty] | 7 | 7555.3 | 2123.23 | 116.39 | 152.4 | A
DENSIDAD Y PESO UNITARIO SECO | [14 empty] | 8 | 7645.3 | 2118.96 | 116.15 | 152.41 | B
Nº GOLPES |  |  | 56 |  |  |  | 25 |  |  |  | 10 |  |  |  | 9 | 7674 | 2119.27 | 116.22 | 152.37 | C
Condicion de la muestra |  |  | Sin Saturar |  | Saturado |  | Sin Saturar |  | Saturado |  | Sin Saturar |  | Saturado |  | A | 8105 | 2125 | 116.59 | 152.335 | C | INS-200
Código de molde |  |  | 0 |  |  |  | 0 |  |  |  | 0 |  |  |  | B | 7581 | 2126.1 | 116.69 | 152.315 | C | INS-201
Masa de molde+suelo moldeado |  | g | 0 | 0 | 0 | 0 | 0 | 0 | 0 | 0 | 0 | 0 | 0 | 0 | C | 8171 | 2124.6 | 116.67 | 152.27 | C | INS-202
Masa de molde |  | g |  | #N/A |  | #N/A |  | #N/A |  | #N/A |  | #N/A |  | #N/A | E | 7844 | 2126.1 | 116.7 | 152.305 | C | INS-203
Contenido de humedad |  | % |  | #DIV/0! |  | #DIV/0! |  | #DIV/0! |  | #DIV/0! |  | #DIV/0! |  | #DIV/0! | H | 7874 | 2127.8 | 116.69 | 152.375 | C | INS-204
Masa seca del suelo compactado |  | g |  | #N/A |  | #N/A |  | #N/A |  | #N/A |  | #N/A |  | #N/A | L | 8010 | 2125.8 | 116.69 | 152.3 | C | INS-205
Volumen de molde |  | cm3 |  | #N/A |  | #N/A |  | #N/A |  | #N/A |  | #N/A |  | #N/A
Densidad seca |  | g/cm3 |  | #N/A |  | #N/A |  | #N/A |  | #N/A |  | #N/A |  | #N/A
Peso unitario seco |  | kN/m3 |  | #N/A |  | #N/A |  | #N/A |  | #N/A |  | #N/A |  | #N/A
DETERMINACION DE LA HUMEDAD DE COMPACTACION | [14 empty] | -0.5 | 0.5
Código tara |  | - | 0 |  | 0 |  | 0 |  | 0 |  | 0 |  | 0
Masa de tara |  | g | 0 | 0 | 0 | 0 | 0 | 0 | 0 | 0 | 0 | 0 | 0 | 0 | Masa minima humedad (g) |  | 2500
Masa de suelo húmedo + tara |  | g | 0 | 0 | 0 | 0 | 0 | 0 | 0 | 0 | 0 | 0 | 0 | 0 | 0 | 0 | no cumple
Masa de suelo seco + tara |  | g | 0 | 0 | 0 | 0 | 0 | 0 | 0 | 0 | 0 | 0 | 0 | 0 | 0 | 0 | no cumple
Masa de suelo seco + tara CONSTANTE |  | g | 0 | 0 | 0 | 0 | 0 | 0 | 0 | 0 | 0 | 0 | 0 | 0 | 0 | 0 | no cumple
Masa de agua |  | g |  | 0 |  | 0 |  | 0 |  | 0 |  | 0 |  | 0
Contenido de humedad |  | % |  | #DIV/0! |  | #DIV/0! |  | #DIV/0! |  | #DIV/0! |  | #DIV/0! |  | #DIV/0!
HINCHAMIENTO
FECHA | HORA | TIEMPO | DIAL (0.001 in) |  | EXPANSION |  | DIAL (0.001 in) |  | EXPANSION |  | DIAL (0.001 in) |  | EXPANSION
|  | Hr. |  |  | mm | % |  |  | mm | % |  |  | mm | %
0 | 11:00:00 | 0 | 0 |  | 0 | #N/A | 0 |  | 0 | #N/A | 0 |  | 0 | #N/A
1899-12-31 | 11:00:00 | 24 | 0 |  | 0 | #N/A | 0 |  | 0 | #N/A | 0 |  | 0 | #N/A
1900-01-01 | 11:00:00 | 48 | 0 |  | 0 | #N/A | 0 |  | 0 | #N/A | 0 |  | 0 | #N/A
1900-01-02 | 11:00:00 | 72 | 0 |  | 0 | #N/A | 0 |  | 0 | #N/A | 0 |  | 0 | #N/A
1900-01-03 | 11:00:00 | 96 | 0 |  | 0 | #N/A | 0 |  | 0 | #N/A | 0 |  | 0 | #N/A
LECTURA DE PENETRACION
Penetración |  | Tension Estandar SS | 56 |  |  |  | 25 |  |  |  | 10
(in.) | (mm.) | psi = lbf/in2 | lectura Dial kg | lectura corregida Dial kg | Esfuerzo kg/cm2 | Esfuerzo lbf/in2 | lectura Dial kg | lectura corregida Dial kg | Esfuerzo kg/cm2 | Esfuerzo lbf/in2 | lectura Dial kg | lectura corregida Dial kg | Esfuerzo kg/cm2 | Esfuerzo lbf/in2
0 | 0 |  | 0 | 0 | 0 | 0 | 0 | 0 | 0 | 0 | 0 | 0 | 0 | 0 | A | 1.071397
0.025 | 0.64 |  | 0 | 1.071397 | 0.05544085 | 0.7885542 | 0 | 1.071397 | 0.05544085 | 0.7885542 | 0 | 1.071397 | 0.05544085 | 0.7885542 | B | 0.9825524
0.05 | 1.3 |  | 0 | 1.071397 | 0.05544085 | 0.7885542 | 0 | 1.071397 | 0.05544085 | 0.7885542 | 0 | 1.071397 | 0.05544085 | 0.7885542 | C | 4.075525e-06
0.075 | 1.9 |  | 0 | 1.071397 | 0.05544085 | 0.7885542 | 0 | 1.071397 | 0.05544085 | 0.7885542 | 0 | 1.071397 | 0.05544085 | 0.7885542 | D | -4.304986e-10
0.1 | 2.5 | 1000 | 0 | 1.071397 | 0.05544085 | 0.7885542 | 0 | 1.071397 | 0.05544085 | 0.7885542 | 0 | 1.071397 | 0.05544085 | 0.7885542
0.125 | 3.18 |  | 0 | 1.071397 | 0.05544085 | 0.7885542 | 0 | 1.071397 | 0.05544085 | 0.7885542 | 0 | 1.071397 | 0.05544085 | 0.7885542
0.15 | 3.8 |  | 0 | 1.071397 | 0.05544085 | 0.7885542 | 0 | 1.071397 | 0.05544085 | 0.7885542 | 0 | 1.071397 | 0.05544085 | 0.7885542
0.175 | 4.45 |  | 0 | 1.071397 | 0.05544085 | 0.7885542 | 0 | 1.071397 | 0.05544085 | 0.7885542 | 0 | 1.071397 | 0.05544085 | 0.7885542
0.2 | 5.1 | 1500 | 0 | 1.071397 | 0.05544085 | 0.7885542 | 0 | 1.071397 | 0.05544085 | 0.7885542 | 0 | 1.071397 | 0.05544085 | 0.7885542
0.3 | 7.6 |  | 0 | 1.071397 | 0.05544085 | 0.7885542 | 0 | 1.071397 | 0.05544085 | 0.7885542 | 0 | 1.071397 | 0.05544085 | 0.7885542
0.4 | 10 |  | 0 | 1.071397 | 0.05544085 | 0.7885542 | 0 | 1.071397 | 0.05544085 | 0.7885542 | 0 | 1.071397 | 0.05544085 | 0.7885542
0.5 | 13 |  | 0 | 1.071397 | 0.05544085 | 0.7885542 | 0 | 1.071397 | 0.05544085 | 0.7885542 | 0 | 1.071397 | 0.05544085 | 0.7885542
Formulas:
Condicion de la muestra = IF([Condicion de la muestra, row above]="","",1+[Condicion de la muestra, row above])
Note on T3: LENOVO: ALTURA DEL MOLDE MENOS EL DISCO ESPACIADOR
Note on D6: Usuario de Windows: El cliente indicara si no se saturar la muestra

## INCERT
|  |  | INFORME DE ESTIMACIÓN DE INCERTIDUMBRE | [6 empty] | Código: | F-LEM-P-10.01
[10 empty] | Versión: | 3
[10 empty] | Fecha: | 2026-05-04
[10 empty] | Página: | 1 de 1
| Método: | Standard Test Method for California Bearing Ratio (CBR) of Laboratory-Compacted Soils
| Norma: | ASTM D1883-21
| Matriz: | Suelo
| Mensurando: | Determinación de la relación de carga de California (CBR) de muestras compactadas de laboratorio
| Paso 1. Definición del proceso de medición | [9 empty] | Paso 1. Definición del proceso de medición
| Variables: |  |  | Fórmula: |  |  | Paso 2. Definición de las variables aleatorias |  |  |  | Variables: |  |  |  |  | Fórmula: |  | Paso 2. Definición de las variables aleatorias
| F = fuerza, kg, | [9 empty] | Msac = masa seca de suelo compactado, g,
| A = area del pizon, cm2 | [9 empty] | Mm + ws = masa húmeda de suelo moldeado más masa del molde, g,
Mm = masa del molde, g,
| Equipos a utilizar: | [9 empty] | wac = determinación del contenido de agua
Vm = volumen del molde cm3
| Equipo cbr, 0,1kgf | [9 empty] | ρd = densidad seca de la muestra compactada, g/cm3.
Equipos a utilizar:
Balanza con resolución de lectura de 1g
| CALCULO: CBR 100% | [8 empty] | CALCULO: CBR 100%
| Fuentes | Unidades | Valor | Incertidumbre Original | Distribución | Incertidumbre Estándar u(xi) | Coeficiente de Sensibilidad | Contribución ui(y) |  | Fuentes | Unidades | Valor | Incertidumbre Original | Distribución | Incertidumbre Estándar u(xi) | Coeficiente de Sensibilidad | Contribución ui(y)
| C.B.R. (0.10 in) 56 Golpes (%) | % | 0.08316652 | [6 empty] | C.B.R. (100% P.U.S.) 0.10 in : | % | #N/A
| Fuerza (lectura) | kgf | 1.129971 |  |  | 4.941836 | 0.07360056 | 0.3637219 | A | C.B.R. (0.10 in) 56 Golpes (%) | % | 0.08316652 |  |  | 0.3637219 | #N/A | #N/A
| Certificado de Calibración | kgf |  | -9.883502 | Norma, K=2 | -4.941751 |  |  | B | Peso unitario seco 56 Golpes (kN/m3) | kN/m3 | #N/A |  |  | #DIV/0! | #N/A | #DIV/0!
| Resolución | kgf |  | 0.1 | Rectangular | 0.02886751 |  |  | C | C.B.R. (0.10 in) 25 Golpes (%): | % | 0.08316652 |  |  | 0.002133717 | #N/A | #N/A
| Area piston | cm2 | 19.32505 |  |  | 0.004348279 | 0.004303561 | 1.871308e-05 | D | Peso unitario seco 25 Golpes (kN/m3) | kN/m3 | #N/A |  |  | #DIV/0! | #N/A | #DIV/0!
| factor de presición | % | 2.025751 |  | Norma, K=1 | 2.025751 | 1 | 2.025751 | E | Peso unitario seco PROCTOR | kN/m3 | 0 |  |  | 0.02 | #N/A | #N/A
| Incertidumbre Estándar Combinada | [5 empty] | % | 2.058145 |  | factor de presición | % | 2.025751 |  | Norma, K=1 | 2.025751 | 1 | 2.025751
| Incertidumbre Expandida, K = 2 | [5 empty] | % | 4.11629 |  | Incertidumbre Estándar Combinada | [5 empty] | % | #N/A
[10 empty] | Incertidumbre Expandida, K = 2 | [5 empty] | % | #N/A
| Fuentes | Unidades | Valor | Incertidumbre Original | Distribución | Incertidumbre Estándar u(xi) | Coeficiente de Sensibilidad | Contribución ui(y) |  | Fuentes | Unidades | Valor | Incertidumbre Original | Distribución | Incertidumbre Estándar u(xi) | Coeficiente de Sensibilidad | Contribución ui(y)
| C.B.R. (0.20 in) 56 Golpes (%) | % | 0.05389068 | [6 empty] | C.B.R. (100% P.U.S.) 0.20 in : | % | #N/A
| Fuerza (lectura) | kgf | 1.098307 |  |  | 0.4975432 | 0.07360056 | 0.03661946 |  | C.B.R. (0.20 in) 56 Golpes (%): | % | 0.05389068 |  |  | 0.03661947 | #N/A | #N/A
| Certificado de Calibración | kgf |  | -0.9934102 | Norma, K=2 | -0.4967051 |  |  |  | Peso unitario seco 56 Golpes (kN/m3) | kN/m3 | #N/A |  |  | #DIV/0! | #N/A | #DIV/0!
| Resolución | kgf |  | 0.1 | Rectangular | 0.02886751 |  |  |  | C.B.R. (0.20 in) 25 Golpes (%): | % | 0.05389068 |  |  | #DIV/0! | #N/A | #DIV/0!
| Area piston | cm2 | 19.32505 |  |  | 0.004348279 | 0.004182967 | 1.818871e-05 |  | Peso unitario seco 25 Golpes (kN/m3) | kN/m3 | #N/A |  |  | #DIV/0! | #N/A | #DIV/0!
| factor de presición | % | 2.025751 |  | Norma, K=1 | 2.025751 | 1 | 2.025751 |  | Peso unitario seco PROCTOR | kN/m3 | 0 |  |  | 0.02 | #N/A | #N/A
| Incertidumbre Estándar Combinada | [5 empty] | % | 2.026082 |  | factor de presición | % | 2.025751 |  | Norma, K=1 | 2.025751 | 1 | 2.025751
| Incertidumbre Expandida, K = 2 | [5 empty] | % | 4.052164 |  | Incertidumbre Estándar Combinada | [5 empty] | % | #N/A
[10 empty] | Incertidumbre Expandida, K = 2 | [5 empty] | % | #N/A
| Fuentes | Unidades | Valor | Incertidumbre Original | Distribución | Incertidumbre Estándar u(xi) | Coeficiente de Sensibilidad | Contribución ui(y)
| Area del piston | mm2 | 1932.503 | [6 empty] | Fuentes | Unidades | Valor | Incertidumbre Original | Distribución | Incertidumbre Estándar u(xi) | Coeficiente de Sensibilidad | Contribución ui(y) |  | Fuentes | Unidades | Valor | Incertidumbre Original | Distribución | Incertidumbre Estándar u(xi) | Coeficiente de Sensibilidad | Contribución ui(y)
| Diametro | mm | 49.60384456 |  |  | 0.005580621 | 77.91747 | 0.4348279 |  | C.B.R. (0.10 in) 56 Golpes (%) | % | 0.08316652 | [6 empty] | C.B.R. (0.10 in) 25 Golpes (%): | % | 0.08316652
| Repetibilidad | mm |  | 0.00244949 | Normal, K=1 | 0.00244949 |  |  |  | Fuerza (lectura) | kgf | 1.129971 |  |  | 4.941836 | 0.07360056 | 0.3637219 |  | Fuerza (lectura) | kgf | 1.129971 |  |  | 0.02898939 | 0.07360056 | 0.002133635
| Certificado de Calibración | mm |  | 0.0082 | Normal, K=2 | 0.0041 |  |  |  | Certificado de Calibración | kgf |  | -9.883502 | Norma, K=2 | -4.941751 |  |  |  | Certificado de Calibración | kgf |  | 0.005310865 | Norma, K=2 | 0.002655432
| Resolución | mm |  | 0.01 | Rectangular | 0.002886751 |  |  |  | Resolución | kgf |  | 0.1 | Rectangular | 0.02886751 |  |  |  | Resolución | kgf |  | 0.1 | Rectangular | 0.02886751
| Incertidumbre Estándar Combinada | [5 empty] | mm2 | 0.4348279 |  | Area piston | cm2 | 19.32505 |  |  | 0.004348279 | 0.004303561 | 1.871308e-05 |  | Area piston | cm2 | 19.32505 |  |  | 0.004348279 | 0.004303561 | 1.871308e-05
| Incertidumbre Expandida, K = 2 | [5 empty] | mm2 | 0.8696558 |  | Incertidumbre Estándar Combinada | [5 empty] | % | 0.3637219 |  | Incertidumbre Estándar Combinada | [5 empty] | % | 0.002133717
[10 empty] | Incertidumbre Expandida, K = 2 | [5 empty] | % | 0.7274438 |  | Incertidumbre Expandida, K = 2 | [5 empty] | % | 0.004267435
,
| Carga kgf | U | -9.883502 | 0.005310865 | 0.1 |  |  |  |  | Fuentes | Unidades | Valor | Incertidumbre Original | Distribución | Incertidumbre Estándar u(xi) | Coeficiente de Sensibilidad | Contribución ui(y) |  | Fuentes | Unidades | Valor | Incertidumbre Original | Distribución | Incertidumbre Estándar u(xi) | Coeficiente de Sensibilidad | Contribución ui(y)
| 0 | 0 | -0.9934102 | 14.9978 | 0.2 |  |  |  |  | C.B.R. (0.20 in) 56 Golpes (%) | % | 0.05389068 | [6 empty] | C.B.R. (0.20 in) 25 Golpes (%): | % | 0.05389068
| 1000 | 4.7 | [7 empty] | Fuerza (lectura) | kgf | 1.098307 |  |  | 0.4975432 | 0.07360056 | 0.03661946 |  | Fuerza (lectura) | kgf | 1.098307 |  |  | 7.498957 | 0.07360056 | 0.5519275
| 1500 | 12 | [7 empty] | Certificado de Calibración | kgf |  | -0.9934102 | Norma, K=2 | -0.4967051 |  |  |  | Certificado de Calibración | kgf |  | 14.9978 | Norma, K=2 | 7.498902
| 2000 | 11 | [7 empty] | Resolución | kgf |  | 0.1 | Rectangular | 0.02886751 |  |  |  | Resolución | kgf |  | 0.1 | Rectangular | 0.02886751
| 2500 | 14 | [7 empty] | Area piston | cm2 | 19.32505 |  |  | 0.004348279 | 0.004182967 | 1.818871e-05 |  | Area piston | cm2 | 19.32505 |  |  | #DIV/0! | 0.004182967 | #DIV/0!
| 3000 | 16 | [7 empty] | Incertidumbre Estándar Combinada | [5 empty] | % | 0.03661947 |  | Incertidumbre Estándar Combinada | [5 empty] | % | #DIV/0!
| 3500 | 15 | [7 empty] | Incertidumbre Expandida, K = 2 | [5 empty] | % | 0.07323893 |  | Incertidumbre Expandida, K = 2 | [5 empty] | % | #DIV/0!
| 4000 | 17
| 4500 | 21 | [7 empty] | 56 GOLPES | [8 empty] | 25 GOLPES
| 4995 | 21
[10 empty] | Fuentes | Unidades | Valor | Incertidumbre Original | Distribución | Incertidumbre Estándar u(xi) | Coeficiente de Sensibilidad | Contribución ui(y) |  | Fuentes | Unidades | Valor | Incertidumbre Original | Distribución | Incertidumbre Estándar u(xi) | Coeficiente de Sensibilidad | Contribución ui(y)
| PISTON mm | [8 empty] | Peso unitario seco | kN/m3 | #N/A | [6 empty] | Peso unitario seco | kN/m3 | #N/A
| CANT. | DIAMETRO | [7 empty] | Densidad seca | g/cm3 | #N/A |  |  | #DIV/0! | 1 | #DIV/0! |  | Densidad seca | g/cm3 | #N/A |  |  | #DIV/0! | 1 | #DIV/0!
| 1 | 49.6 | [7 empty] | Incertidumbre Estándar Combinada | [5 empty] | kN/m3 | #DIV/0! |  | Incertidumbre Estándar Combinada | [5 empty] | lbf/ft3 | #DIV/0!
| 2 | 49.61
| 3 | 49.6 | [7 empty] | Fuentes | Unidades | Valor | Incertidumbre Original | Distribución | Incertidumbre Estándar u(xi) | Coeficiente de Sensibilidad | Contribución ui(y) |  | Fuentes | Unidades | Valor | Incertidumbre Original | Distribución | Incertidumbre Estándar u(xi) | Coeficiente de Sensibilidad | Contribución ui(y)
| 4 | 49.6 | [7 empty] | Densidad seca | g/cm3 | #N/A | [6 empty] | Densidad seca | g/cm3 | #N/A
| 5 | 49.61 | [7 empty] | Masa seca del suelo compactado | g | #N/A |  |  | #DIV/0! | #N/A | #DIV/0! |  | Masa seca del suelo compactado | g | #N/A |  |  | #DIV/0! | #N/A | #DIV/0!
| 5 | 0.00244949 | [7 empty] | Volumen de molde | cm3 | #N/A |  |  | #N/A | #N/A | #N/A |  | Volumen de molde | cm3 | #N/A |  |  | #N/A | #N/A | #N/A
| PROMEDIO | 49.604 | [7 empty] | Incertidumbre Estándar Combinada | [5 empty] | g/cm3 | #DIV/0! |  | Incertidumbre Estándar Combinada | [5 empty] | g/cm3 | #DIV/0!
| DIAMETRO mm | correccion | -0.00015544 | [6 empty] | Fuentes | Unidades | Valor | Incertidumbre Original | Distribución | Incertidumbre Estándar u(xi) | Coeficiente de Sensibilidad | Contribución ui(y) |  | Fuentes | Unidades | Valor | Incertidumbre Original | Distribución | Incertidumbre Estándar u(xi) | Coeficiente de Sensibilidad | Contribución ui(y)
| 15 | -0.005 | [7 empty] | Masa seca del suelo compactado | g | #N/A | [6 empty] | Masa seca del suelo compactado | g | #N/A
A | 50 | -0.0001 | [7 empty] | Masa de molde+suelo moldeado | g | 0 | --- | --- | 1.083205 | #DIV/0! | #DIV/0! |  | Masa de molde+suelo moldeado | g | 0 | --- | --- | 1.083205 | #DIV/0! | #DIV/0!
[10 empty] | Repetibilidad de la pesada | g |  | 0 | Normal, K=1 | 0 | --- | --- |  | Repetibilidad de la pesada | g |  | 0 | Normal, K=1 | 0 | --- | ---
[10 empty] | Certificado de Calibración | g |  | 2.088061 | Normal, K=2 (/2) | 1.044031 | --- | --- |  | Certificado de Calibración | g |  | 2.088061 | Normal, K=2 (/2) | 1.044031 | --- | ---
[10 empty] | Resolución | g |  | 1 | Rectangular | 0.2886751 | --- | --- |  | Resolución | g |  | 1 | Rectangular | 0.2886751 | --- | ---
B | [9 empty] | Masa de molde | g | #N/A | --- | --- | #N/A | #DIV/0! | #DIV/0! |  | Masa de molde | g | #N/A | --- | --- | #N/A | #DIV/0! | #DIV/0!
[10 empty] | Repetibilidad de la pesada | g |  | #N/A | Normal, K=1 | #N/A | --- | --- |  | Repetibilidad de la pesada | g |  | #N/A | Normal, K=1 | #N/A | --- | ---
[10 empty] | Certificado de Calibración | g |  | #N/A | Normal, K=2 (/2) | #N/A | --- | --- |  | Certificado de Calibración | g |  | #N/A | Normal, K=2 (/2) | #N/A | --- | ---
[10 empty] | Resolución | g |  | 1 | Rectangular | 0.2886751 | --- | --- |  | Resolución | g |  | 1 | Rectangular | 0.2886751 | --- | ---
C | [9 empty] | Contenido humedad | % | #DIV/0! |  |  | #DIV/0! | #N/A | #N/A |  | Contenido humedad | % | #DIV/0! |  |  | #DIV/0! | #N/A | #N/A
[10 empty] | Incertidumbre Estándar Combinada | g | [5 empty] | #DIV/0! |  | Incertidumbre Estándar Combinada | g | [5 empty] | #DIV/0!
[10 empty] | CONTENIDO HUMEDAD | [8 empty] | CONTENIDO HUMEDAD
[10 empty] | Fuentes | Unidades | Valor | Incertidumbre Original | Distribución | Incertidumbre Estándar u(xi) | Coeficiente de Sensibilidad | Contribución ui(y) |  | Fuentes | Unidades | Valor | Incertidumbre Original | Distribución | Incertidumbre Estándar u(xi) | Coeficiente de Sensibilidad | Contribución ui(y)
[10 empty] | Humedad (%) | --- | #DIV/0! | --- | --- | --- | --- | --- |  | Humedad (%) | --- | #DIV/0! | --- | --- | --- | --- | ---
[10 empty] | Masa Humeda y tara | g | 0 | --- | --- | 0.07066352 | #DIV/0! | #DIV/0! |  | Masa Humeda y tara | g | 0 | --- | --- | 0.07066352 | #DIV/0! | #DIV/0!
[10 empty] | Repetibilidad de la pesada | g |  | 0 | Normal, K=1 | 0 | --- | --- |  | Repetibilidad de la pesada | g |  | 0 | Normal, K=1 | 0 | --- | ---
[10 empty] | Certificado de Calibración | g |  | 0.1289961 | Normal, K=2 (/2) | 0.06449806 | --- | --- |  | Certificado de Calibración | g |  | 0.1289961 | Normal, K=2 (/2) | 0.06449806 | --- | ---
[10 empty] | Resolución | g |  | 0.1 | Rectangular | 0.02886751 | --- | --- |  | Resolución | g |  | 0.1 | Rectangular | 0.02886751 | --- | ---
[10 empty] | Masa Seca y tara | g | 0 |  | --- | 0.07066352 | #DIV/0! | #DIV/0! |  | Masa Seca y tara | g | 0 |  | --- | 0.07066352 | #DIV/0! | #DIV/0!
[10 empty] | Repetibilidad de la pesada | g |  | 0 | Normal, K=1 | 0 | --- | --- |  | Repetibilidad de la pesada | g |  | 0 | Normal, K=1 | 0 | --- | ---
[10 empty] | Certificado de Calibración | g |  | 0.1289961 | Normal, K=2 (/2) | 0.06449806 | --- | --- |  | Certificado de Calibración | g |  | 0.1289961 | Normal, K=2 (/2) | 0.06449806 | --- | ---
[10 empty] | Resolución | g |  | 0.1 | Rectangular | 0.02886751 | --- | --- |  | Resolución | g |  | 0.1 | Rectangular | 0.02886751 | --- | ---
[10 empty] | Masa Tara | g | 0 |  | --- | 0.07066352 | #DIV/0! | #DIV/0! |  | Masa Tara | g | 0 |  | --- | 0.07066352 | #DIV/0! | #DIV/0!
[10 empty] | Repetibilidad de la pesada | g |  | 0 | Normal, K=1 | 0 | --- | --- |  | Repetibilidad de la pesada | g |  | 0 | Normal, K=1 | 0 | --- | ---
[10 empty] | Certificado de Calibración | g |  | 0.1289961 | Normal, K=2 (/2) | 0.06449806 | --- | --- |  | Certificado de Calibración | g |  | 0.1289961 | Normal, K=2 (/2) | 0.06449806 | --- | ---
[10 empty] | Resolución | g |  | 0.1 | Rectangular | 0.02886751 | --- | --- |  | Resolución | g |  | 0.1 | Rectangular | 0.02886751 | --- | ---
[10 empty] | factor de presición | % | 0.1103026 |  | Norma, K=1 | 0.1103026 | 1 | 0.1103026 |  | factor de presición | % | 0.1103026 |  | Norma, K=1 | 0.1103026 | 1 | 0.1103026
[10 empty] | Incertidumbre Estándar Combinada | % | [5 empty] | #DIV/0! |  | Incertidumbre Estándar Combinada | % | [5 empty] | #DIV/0!
[10 empty] | Fuentes | Unidades | Valor | Incertidumbre Original | Distribución | Incertidumbre Estándar u(xi) | Coeficiente de Sensibilidad | Contribución ui(y)
[10 empty] | Area del piston | mm2 | 1932.503
[10 empty] | Diametro | mm | 49.60384456 |  |  | 0.005580621 | 77.91747 | 0.4348279
[10 empty] | Repetibilidad | mm |  | 0.00244949 | Normal, K=1 | 0.00244949
[10 empty] | Certificado de Calibración | mm |  | 0.0082 | Normal, K=2 | 0.0041
[10 empty] | Resolución | mm |  | 0.01 | Rectangular | 0.002886751
[10 empty] | Incertidumbre Estándar Combinada | [5 empty] | mm2 | 0.4348279
[10 empty] | Incertidumbre Expandida, K = 2 | [5 empty] | mm2 | 0.8696558
VOLUMEN MOLDE
[10 empty] | Fuentes | Unidades | Valor | Incertidumbre Original | Distribución | Incertidumbre Estándar u(xi) | Coeficiente de Sensibilidad | Contribución ui(y) |  | Fuentes | Unidades | Valor | Incertidumbre Original | Distribución | Incertidumbre Estándar u(xi) | Coeficiente de Sensibilidad | Contribución ui(y)
[10 empty] | Volumen molde | mm3 | #N/A | --- | --- | --- | --- | --- |  | Volumen molde | mm3 | #N/A | --- | --- | --- | --- | ---
[10 empty] | Diametro | mm | #N/A |  | --- | 0.005179125 | #N/A | #N/A |  | Diametro | mm | #N/A |  | --- | 0.005179125 | #N/A | #N/A
[10 empty] | Repetibilidad | mm |  | 0 | Normal, K=1 | 0 | --- | --- |  | Repetibilidad | mm |  | 0 | Normal, K=1 | 0 | --- | ---
[10 empty] | Certificado de Calibración | mm |  | 0.0086 | Normal, K=2 | 0.0043 | --- | --- |  | Certificado de Calibración | mm |  | 0.0086 | Normal, K=2 | 0.0043 | --- | ---
[10 empty] | Resolución | mm |  | 0.01 | Rectangular | 0.002886751 | --- | --- |  | Resolución | mm |  | 0.01 | Rectangular | 0.002886751 | --- | ---
[10 empty] | Altura | mm | #N/A | --- | --- | 0.005388491 | #N/A | #N/A |  | Altura | mm | #N/A | --- | --- | 0.005388491 | #N/A | #N/A
[10 empty] | Repetibilidad | mm |  | 0 | Normal, K=1 | 0 | --- | --- |  | Repetibilidad | mm |  | 0 | Normal, K=1 | 0 | --- | ---
[10 empty] | Certificado de Calibración | mm |  | 0.0091 | Normal, K=2 | 0.00455 | --- | --- |  | Certificado de Calibración | mm |  | 0.0091 | Normal, K=2 | 0.00455 | --- | ---
[10 empty] | Resolución | mm |  | 0.01 | Rectangular | 0.002886751 | --- | --- |  | Resolución | mm |  | 0.01 | Rectangular | 0.002886751 | --- | ---
[10 empty] | Incertidumbre Estándar Combinada | [5 empty] | mm3 | #N/A |  | Incertidumbre Estándar Combinada | [5 empty] | mm3 | #N/A
[10 empty] | Incertidumbre Expandida, K = 2 | [5 empty] | mm3 | #N/A |  | Incertidumbre Expandida, K = 2 | [5 empty] | mm3 | #N/A
[10 empty] | MOLDE CBR | 0 | [7 empty] | MOLDE CBR |  | +FORMATO!H24
[10 empty] | MOLDE CBR | DIAMETRO | ALTURA
[10 empty] | INS-173 | 152.295 | 116.5
[10 empty] | INS-174 | 152.295 | 116.35
[10 empty] | INS-175 | 152.185 | 116.62
[10 empty] | 1 | 152.33 | 116.27
[10 empty] | 2 | 152.53 | 116.23
[10 empty] | 3 | 152.19 | 116.12
[10 empty] | 4 | 152.4 | 116.33
[10 empty] | 5 | 152.25 | 116.31
[10 empty] | 6 | 152.4 | 116.29
[10 empty] | 7 | 152.4 | 116.39
[10 empty] | 8 | 152.41 | 116.15
[10 empty] | 9 | 152.37 | 116.22
[10 empty] | DISCO ESPACIADOR | DIAMENTRO | ALTURA
[10 empty] | INS-0173 | 150.8 | 61.43
| REVISADO POR: | FABIAN LA ROSA |  |  | APROBADO POR: |  | IRMA COAQUIRA
| FECHA DE REVISIÓN: |  |  |  | FECHA DE APROBACIÓN:
𝐶𝐵𝑅 (0,1𝑖𝑛)%=𝐹/𝐴∗14,22∗100/1000
𝐶𝐵𝑅 (0,2𝑖𝑛)%=𝐹/𝐴∗14,22∗100/1500
Note on P33: LENOVO: INCERTIDUMBRE DEL PROCTOR
Note on P44: LENOVO: INCERTIDUMBRE DEL PROCTOR

## Balanza
CALIBRACION DE LA BALANZA | [9 empty] | CALIBRACION DE LA BALANZA
Correccion | -2.03e-05 | [6 empty] | Corrección | -3.29e-06
Variables | 1.09 | 3.1e-10 | [5 empty] | Variables | 0.00416 | 2.43e-10
Ecuacion | 2*RAIZ(1.09+0.00000000031*R2) |  |  | g |  |  |  | Ecuación | 2*RAIZ(0.00416+0.000000000243*R2)
Resolucion | 1 | g | [5 empty] | Resolución | 0.1 | g
Codigo | EQP-0054 | [6 empty] | Código | EQP-0046
Fecha de calibración |  | 2025-05-22 | [5 empty] | Fecha última calibración |  |  | 2026-04-20
ITEM | MES | 500 | 1000 | 5000 | 10000 | 15000 | 20000 | ITEM | MES | 200 | 500 | 1000 | 5000 | 10000
| DESV STD | 0 | 0 | 0 | 0 | 0 | 0 |  | DESV STD | 0 | 0 | 0 | 0 | 0
Busqueda de Repetibilidad de la masa | [7 empty] | Busqueda de Repetibilidad de la masa
|  | 500 | 1000 | 5000 | 10000 | 15000 | 20000
|  | 0 | 0 | 0 | 0 | 0 | 0 |  |  | 200 | 500 | 1000 | 5000 | 10000
[10 empty] | 0 | 0 | 0 | 0 | 0
ENSAYO DE LA MUESTRA | [7 empty] | ENSAYO DE LA MUESTRA
Masa de molde+suelo moldeado |  | 0 | 0 | [5 empty] | Tara + suelo húmedo |  | 0 | 0
Masa de molde |  | #N/A | #N/A | [5 empty] | Tara + suelo seco 2 |  | 0 | 0
[9 empty] | Peso de tara |  | 0 | 0
Masa de molde+suelo moldeado |  | 0 | 0
Masa de molde |  | #N/A | #N/A | [5 empty] | Tara + suelo húmedo |  | 0 | 0
[9 empty] | Tara + suelo seco 2 |  | 0 | 0
[9 empty] | Peso de tara |  | 0 | 0

## PRECISION
Factor de precision CBR |  | Factor de precision CONTENIDO HUMEDAD
Fecha de evaluacion: | 2025-05-12 | Fecha de evaluacion: | 2026-02-11
Desviacion Estándar Repetibilidad (Sr) | 2.025751 | Desviacion Estándar Repetibilidad (Sr) | 0.1103026
Desviacion Estándar Reproducibilidad (SR) | 2.177754 | Desviacion Estándar Reproducibilidad (SR) | 0.1137737

## PRECISION (2) (hidden)
INCERTIDUMBRE ESTANDAR -TIPO A |  |  |  |  | INCERTIDUMBRE ESTANDAR -TIPO A
TALLER DE INCERTIDUMBRE ESTANDAR -TIPO A |  |  |  |  | TALLER DE INCERTIDUMBRE ESTANDAR -TIPO A
Fecha de evaluacion: | 2024-11-29 |  |  |  | Fecha de evaluacion: | 2024-11-29
1-Calcular la Incertidumbre estandar CONTENIDO HUMEDAD |  |  |  |  | 1-Calcular la Incertidumbre estandar CONTENIDO HUMEDAD
analista(p=2) | DEY-G |  | DEY-F |  | analista(p=2) | DEY-CH |  | DEY-SC
Réplicas de medición (n=9) | 40.95 |  | 12.92 |  | Réplicas de medición (n=9) | 22.3 |  | 7.6
| 41.17 |  | 13.74 |  |  | 22.3 |  | 7.8
| 39.67 |  | 13.68 |  |  | 22.9 |  | 7.7
| 38.6 |  | 12.95 |  |  | 22.2 |  | 7.6
| 38.9 |  | 12.73 |  |  | 22.6 |  | 7.5
| 38.91 |  | 13.52 |  |  | 22.4 |  | 7.8
n | 6 |  |  |  | n | 6
p | 2 |  |  |  | p | 2
No Datos | 6 | 0 | 6 | 0 | No Datos | 6 | 0 | 6 | 0
Promedio (xi) | 39.7 |  | 13.25667 |  | Promedio (xi) | 22.45 |  | 7.666667
Desviación Estándar (si) | 1.113409 |  | 0.4397575 |  | Desviación Estándar (si) | 0.2588436 |  | 0.121106
Varianza (s2i) | 1.23968 |  | 0.1933867 |  | Varianza (s2i) | 0.067 |  | 0.01466667
T1 | 317.74 |  |  |  | T1 | 180.7
T2 | 10510.98 |  |  |  | T2 | 3376.682
T3 | 12 |  |  |  | T3 | 12
T4 | 72 |  |  |  | T4 | 72
T5 | 7.165333 |  |  |  | T5 | 0.4083333
Varianza Repetibilidad (Sr2 ) | 0.7165333 |  |  |  | Varianza Repetibilidad (Sr2 ) | 0.04083333
Varianza entre Laboratorios (SL2) | 349.5055 |  |  |  | Varianza entre Laboratorios (SL2) | 109.2667
Varianza Reproducibilidad (SR2) | 0.00035022205 |  |  |  | Varianza Reproducibilidad (SR2) | 0.0001093075
Desviacion Estándar Repetibilidad (Sr) | 0.8464829 |  |  |  | Desviacion Estándar Repetibilidad (Sr) | 0.2020726
Desviacion Estándar Reproducibilidad (SR) | 18.71422 |  |  |  | Desviacion Estándar Reproducibilidad (SR) | 10.45502