## AZUL DE METILENO
LABORATORIO DE ENSAYO DE MATERIALES
FORMATO N° F-LEM-P-AG-29.01
| MUESTRA | No OT | FECHA DE ENSAYO | REALIZADO
PROCEDIMIENTO DE ENSAYO PARA LA DETECCIÓN CUALITATIVA DE ARCILLAS NOCIVAS EN AGREGADOS QUE UTILIZAN AZUL DE METILENO
NORMA NTP 239.401
| DESCRIPCIÓN |  | UND | DATOS
| Concentración de solución de azul de metileno |  | mg/ml | 5
| Solución usada |  | ml | 10
| Material seco |  | g
| Material seco constante |  | g | 10
| VALOR DE AZUL DE METILENO |  | mg/g | 5
|  |  | Equipo utilizado |  | Código
Balanza 0.0001 g
Horno 110ºC
Observaciones:
Página 1 de 1
Versión: 01 (01-08-2022)
WEB: www.geofal.com.pe E-MAIL: laboratorio@geofal.com.pe / geofal.sac@gmail.com Av. Marañon 763, Los Olivos-Lima / Teléfono 01 522-1851
Revisado:
Fecha:
Aprobado:
Fecha:

## Hoja1 (hidden)
CODIGO |  | CONCATENADOS | DESCRIPCION | FC | F. MOLDEO | DIA | DIAMETRO | CARGA | AREA | RESIS. CONCRETO | % RESIS | TIPO DE FALLA
4400 | 4401 | 4400-4401 | Columnas C-9;5-3/G.H | 350 | 2015-12-09 | 7 | 15.05 | 49900 | 177.8946 | 280.5031 | 80.14% | E
|  | - |  | 350 |  | 7 | 15.06 | 50310 | 178.1311 | 282.4324 | 80.69% | F
4402 | 4403 | 4402-4403 |  | 350 |  | 14 | 15.04 | 56450 | 177.6583 | 317.7448 | 90.78% | F
|  | - |  | 350 |  | 14 | 15 | 59630 | 176.7146 | 337.4368 | 96.41% | F
4404 | 4405 | 4404-4405 |  | 350 |  | 28 | 15.11 | 65310 | 179.3159 | 364.2176 | 104.1% | F
|  | - |  | 350 |  | 28 | 15.05 | 64730 | 177.8946 | 363.867 | 104% | E