## PUS-PUC
LABORATORIO DE ENSAYO DE MATERIALES
FORMATO N° F-LEM-P-SU-05.01
| MUESTRA |  | N° OT |  | FECHA
METODO DE ENSAYO NORMALIZADO PARA EL CORTE DIRECTO DE SUELOS BAJO CONDICIONES CONSOLIDADAS DRENADAS
NORMA NTP 339.171
| Peso……. Kg |  | Peso……. Kg |  | Peso…….. Kg
| Esf. Normal……. |  | Esf. Normal……… |  | Esf. Normal………
| Def. Horizonta | Carga | Def. Horizonta | Carga | Def. Horizonta | Carga
| Div (0.01) | Kg | Div (0.01) | Kg | Div (0.01) | Kg
| 0 |  | 0 |  | 0
| 3 |  | 3 |  | 3
| 6 |  | 6 |  | 6
| 12 |  | 12 |  | 12
| 18 |  | 18 |  | 18
| 30 |  | 30 |  | 30
| 45 |  | 45 |  | 45
| 60 |  | 60 |  | 60
| 75 |  | 75 |  | 75
| 90 |  | 90 |  | 90
| 105 |  | 105 |  | 105
| 120 |  | 120 |  | 120
| 150 |  | 150 |  | 150
| 180 |  | 180 |  | 180
| 210 |  | 210 |  | 210
| 240 |  | 240 |  | 240
| 270 |  | 270 |  | 270
| 300 |  | 300 |  | 300
| 360 |  | 360 |  | 360
| 420 |  | 420 |  | 420
| 480 |  | 480 |  | 480
| 540 |  | 540 |  | 540
| 600 |  | 600 |  | 600
| 660 |  | 660 |  | 660
| 720 |  | 720 |  | 720
CONTENIDO DE HUMEDAD - NTP 339.127
1 | N° del recipiente
2 | Peso del recipiente |  | (g)
3 | peso del recipiente + Suelo humedo |  | (g)
4 | Peso de recipiente + suelo seco |  | (g)
5 | Peso del agua (3)-(4) |  | (g)
6 | peso del suelo (4)-(2) |  | (g)
7 | contenido de humedad (5)/(6) * 100 |  | (%)
| Hora | Deform. #1 | Hora | Deform. #2 | Hora | Deform. #3
| Realizado |  | Revisado |  | Aprobado
Página 1 de 1
Versión : 02 (02-01-2021)
WEB: www.geofal.com.pe E-MAIL: laboratorio@geofal.com.pe / geofal.sac@gmail.com Av. Marañon 763, Los Olivos-Lima / Telefono 01 522-1851

## Hoja1 (hidden)
CODIGO |  | CONCATENADOS | DESCRIPCION | FC | F. MOLDEO | DIA | DIAMETRO | CARGA | AREA | RESIS. CONCRETO | % RESIS | TIPO DE FALLA
4400 | 4401 | 4400-4401 | Columnas C-9;5-3/G.H | 350 | 2015-12-09 | 7 | 15.05 | 49900 | 177.8946 | 280.5031 | 80.14% | E
|  | - |  | 350 |  | 7 | 15.06 | 50310 | 178.1311 | 282.4324 | 80.69% | F
4402 | 4403 | 4402-4403 |  | 350 |  | 14 | 15.04 | 56450 | 177.6583 | 317.7448 | 90.78% | F
|  | - |  | 350 |  | 14 | 15 | 59630 | 176.7146 | 337.4368 | 96.41% | F
4404 | 4405 | 4404-4405 |  | 350 |  | 28 | 15.11 | 65310 | 179.3159 | 364.2176 | 104.1% | F
|  | - |  | 350 |  | 28 | 15.05 | 64730 | 177.8946 | 363.867 | 104% | E