## Resumen
LABORATORIO DE ENSAYO DE MATERIALES
FORMATO RESUMEN N° F-LEM-P-CO-12.03
CLIENTE | MAKIBER S. A. SUCURSAL PERÚ
SOLICITANTE | WILLIAM BEDRIÑANA CARRASCO
PROYECTO ** | MEJORAMIENTO Y AMPLIACION DE LOS SERVICIOS DE SALUD DEL HOSPITAL DE APOYO DE HUANTA DANIEL ALCIDES CARRIÓN, DISTRITO DE HUANTA, PROVINCIA DE HUANTA, DEPARTAMENTO DE AYACUCHO
UBICACIÓN ** | JR. JULIO CESAR TELLO, DISTRITO DE HUANTA, PROVINCIA DE HUANTA, DEPARTAMENTO DE AYACUCHO
CONTROL DE PROBETAS |  |  |  |  | FORMATO COMPRESION
CODIGO MUESTRA LEM | ELEMENTO | F'c (kg/cm2) | FECHA MOLDEO | FECHA ROTURA | Diametro 1 | Diametro 2 | Longitud 1 | Longitud 2 | Longitud 3 | Carga Máxima (kN) | Tipo fractura
HHTA-MURO PERIMETRAL-(EJE-D-N @ 09"-10")-210-459 | MURO PERIMETRAL | 210 | 2026-06-29 | 2026-07-06 | 150.3 | 150.6 | 300.2 | 300.6 | 300.2 | 392.4 | 2
HHTA-LOSA PAVIMENTACION TRAMO I Y II-(EJE-D-N @ 09"-10")-210-460 | LOSA PAVIMENTACION TRAMO I Y II | 210 | 2026-06-29 | 2026-07-06 | 150.1 | 150.3 | 300.4 | 300.4 | 300.7 | 397.1 | 2
HHTA-LOSA PAVIMENTACION TRAMO I Y II-(EJE-D-N @ 09"-10")-210-461 | LOSA PAVIMENTACION TRAMO I Y II | 210 | 2026-06-29 | 2026-07-06 | 150.4 | 150.2 | 301.2 | 301.2 | 300.8 | 406.2 | 3
Note on K13: 6.1.3.6. La carga indicada no debe ser corregida por cualquier calculo matematico o uso de calibración, Ello al mantenr la exactitud dentro del 1%.

## COMPRESION
LABORATORIO DE ENSAYO DE MATERIALES
0
CLIENTE | : | MAKIBER S. A. SUCURSAL PERÚ | [5 empty] | CÓDIGO | : | F-LEM-P-CO-12.02
SOLICITANTE ** | : | WILLIAM BEDRIÑANA CARRASCO | [5 empty] | FECHA EMISIÓN | : | 0
PROYECTO ** | : | MEJORAMIENTO Y AMPLIACION DE LOS SERVICIOS DE SALUD DEL HOSPITAL DE APOYO DE HUANTA DANIEL ALCIDES CARRIÓN, DISTRITO DE HUANTA, PROVINCIA DE HUANTA, DEPARTAMENTO DE AYACUCHO
UBICACIÓN ** | : | JR. JULIO CESAR TELLO, DISTRITO DE HUANTA, PROVINCIA DE HUANTA, DEPARTAMENTO DE AYACUCHO
**Datos proporcionados y de responsabilidad del cliente
STANDARD TEST METHOD FOR COMPRESSIVE STRENGTH OF CYLINDRICAL CONCRETE SPECIMENS
ASTM C39/C39M-24
IDENTIFICACIÓN DE LA MUESTRA
Elemento** | : | MURO PERIMETRAL | [5 empty] | Fecha Moldeo** | : | 2026-06-29
F´c (Kg/cm2) ** | : | 210 | [5 empty] | Fecha Rotura | : | 2026-07-06
Tipo muestra | : | Cilindros Moldeados | [5 empty] | Edad muestra (Dias) | : | 7
LUGAR DE ENSAYO: Laboratorio de ensayo de materiales
Código muestra LEM |  |  | Diámetro promedio (mm) | Longitud promedio (mm) | Área sección transversal (mm2) | Carga Máxima (kN) | Resistencia Compresión (MPa) | Resistencia Compresión (Kg/cm2) | Tipo fractura
HHTA-MURO PERIMETRAL-(EJE-D-N @ 09"-10")-210-459 |  |  | 150.4497991 | 300.3328 | 17777.64 | 392.4 | 22.07267 | 225.0794 | 2
HHTA-LOSA PAVIMENTACION TRAMO I Y II-(EJE-D-N @ 09"-10")-210-460 |  |  | 150.1997996 | 300.499499 | 17718.61 | 397.1 | 22.41147 | 228.5342 | 2
HHTA-LOSA PAVIMENTACION TRAMO I Y II-(EJE-D-N @ 09"-10")-210-461 |  |  | 150.2997994 | 301.0662 | 17742.21 | 406.2 | 22.89456 | 233.4604 | 3
Observaciones:
Equipos Utilizados en el ensayo:
|  | Identificaión | Nombre | Marca | Modelo | No. Serie | N°Certificado
|  | EQP-0153 | Prensa | ELE Intenational | 36-0690/06 | 36-0690-06-1029 | LF-A-093-2026
Página 1 de 1
Versión: 05 (07-07-2026) | [10 empty] | Fin del Documento

## Hoja2 (hidden)
Código muestra LEM | Código cliente | Diámetro promedio (mm) | Longitud promedio (mm) | Área sección transversal (mm2) | Carga Máxima (kN) | Resistencia Compresión (Mpa) | Densidad muestra (kg/m3) | Tipo fractura
[5 empty] | PROMEDIO | #DIV/0!

## DATOS
STANDARD TEST METHOD FOR COMPRESSIVE STRENGTH OF CYLINDRICAL CONCRETE SPECIMENS1
ASTM C39/C39M-25
Certificado de Calibración: balanza 30kg precisión 1g | [5 empty] | Certificado de Calibración: Pie de rey precisión 0.01mm
Correccion | #REF! | F.calibracion | #REF! |  |  | Correccion |  | -0.0002 | mm
IDENTIFICACION DE LA MUESTRA |  |  |  |  | Resistencia concreto
Estructura | MURO PERIMETRAL |  |  |  | kg/cm2 | Mpa |  |  | REALIZADO POR: | - |  | EVALUACIÓN DE DEFECTO DE LA MUESTRA
F´c (kg/cm2) | 210 |  | 20.594 |  | 100 | 9.80665 | [5 empty] | A | Presencia de grandes huecos de aire
Fecha Moldeo | 2026-06-29 |  |  |  | 140 | 13.7293 | [5 empty] | B | Evidencia de segregación
Hora de Moldeo |  |  | Solo para <3dias |  | 175 | 17.1616 | [5 empty] | C | Las fracturas pasan predominantemente alrededor de la particula gruesa
Fecha Rotura | 2026-07-06 |  |  |  | 210 | 20.594 | [5 empty] | D | Las fracturas pasan a travez del agregado grueso
Hora de ensayo |  |  | Obligatorio <3d |  | 245 | 24.0263 | [5 empty] | E | Desprendimiento tapa adherida
Edad muestra | 7 |  | dias |  | 280 | 27.4586
Densidad |  |  |  |  | 350 | 34.3233
Tipo muestra | Cilindros Moldeados
Código muestra LEM |  | Diametro 1 | Diametro 2 | Longitud 1 | Longitud 2 | Longitud 3 | Carga Máxima (kN) | Tipo fractura | Masa muestra aire (g) | Parametro Diametro | Defecto de muestra | Evaluación del defecto de muestra
HHTA-MURO PERIMETRAL-(EJE-D-N @ 09"-10")-210-459 |  | 150.3 | 150.6 | 300.2 | 300.6 | 300.2 | 392.4 | 2 |  | Cumple | -- | -
HHTA-LOSA PAVIMENTACION TRAMO I Y II-(EJE-D-N @ 09"-10")-210-460 |  | 150.1 | 150.3 | 300.4 | 300.4 | 300.7 | 397.1 | 2 |  | Cumple | --
HHTA-LOSA PAVIMENTACION TRAMO I Y II-(EJE-D-N @ 09"-10")-210-461 |  | 150.4 | 150.2 | 301.2 | 301.2 | 300.8 | 406.2 | 3 |  | Cumple | --
|  | -0.0002006 | -0.0002012 | -0.0005004 | -0.0005012 | -0.0005004
|  | -0.0002002 | -0.0002006 | -0.0005008 | -0.0005008 | -0.0005014
|  | -0.0002008 | -0.0002004 | -0.0005024 | -0.0005024 | -0.0005016
|  | CORRECCION DIAMETRO |  | CORRECCION LONGITUD |  |  | CORRECION MASA |  | F.C. COMPRESION |  | F'C |  | F. correc. Compresion |  | 1.077082
|  | Diametro 1 | Diametro 2 | Longitud 1 | Longitud 2 | Longitud 3 | Masa aire (g) | Masa aire (kg) | L/D | Factor correccion |  |  | L/D | Factor
|  | 150.2997994 | 150.5997988 | 300.1994996 | 300.5994988 | 300.1994996 |  |  | 1.996233 | 1 | 107.2% |  | SI ES MAYOR > 1.75 | 1
|  | 150.0997998 | 150.2997994 | 300.3994992 | 300.3994992 | 300.6994986 |  |  | 2.000665 | 1 | 108.8% |  | 1.75 | 0.98
|  | 150.3997992 | 150.1997996 | 301.1994976 | 301.1994976 | 300.7994984 |  |  | 2.003104 | 1 | 111.2% |  | 1.5 | 0.96
[13 empty] | 1.25 | 0.93
|  | Diámetro promedio (mm) | Longitud promedio (mm) | Área sección transversal (mm2) | Carga Máxima (kN) | Resistencia Compresión (Mpa) | Tipo fractura | Densidad muestra (kg/m3) |  | Resistencia Compresión (kg/cm2) |  |  | 1 | 0.87
|  | 150.4497991 | 300.3328 | 17777.64 | 392.4 | 22.07267 | 2 | 0 |  | 225.0794
|  | 150.1997996 | 300.499499 | 17718.61 | 397.1 | 22.41147 | 2 | 0 |  | 228.5342
|  | 150.2997994 | 301.0662 | 17742.21 | 406.2 | 22.89456 | 3 | 0 |  | 233.4604
NO MOVER
[8 empty] | ITEM | Valor | Error
3 | 100 | -0.0001 |  | 4 | 200 | -0.0003 |  | 1 | 0 | 0
4 | 200 | -0.0003 |  | 5 | 400 | -0.0007 |  | 2 | 50 | -0.0002
| pendiente | -2e-06 |  |  | pendiente | -2e-06 |  | 3 | 100 | -0.0001
| intercepto | 0.0001 |  |  | intercepto | 0.0001 |  | 4 | 200 | -0.0003
3 | 100 | -0.0001 |  | 4 | 200 | -0.0003 |  | 5 | 400 | -0.0007
4 | 200 | -0.0003 |  | 5 | 400 | -0.0007 |  | 6 | 450 | -0.0009
| pendiente | -2e-06 |  |  | pendiente | -2e-06
| intercepto | 0.0001 |  |  | intercepto | 0.0001
3 | 100 | -0.0001 |  | 4 | 200 | -0.0003
4 | 200 | -0.0003 |  | 5 | 400 | -0.0007
| pendiente | -2e-06 |  |  | pendiente | -2e-06
| intercepto | 0.0001 |  |  | intercepto | 0.0001
Note on E10: Equipo: Mpa
Note on C12: si se coloca en hora esta debera eliminarse la parte la fecha
Note on C14: Equipo: si se coloca en hora se debe eliminar la parte de fecha
Note on C15: LENOVO: SI ES MENOR A 3 DIAS SE REPORTARA EN HORAS
Note on I19: 6.1.3.6. La carga indicada no debe ser corregida por cualquier calculo matematico o uso de calibración, Ello al mantenr la exactitud dentro del 1%. 50KN A 800KN
Note on O28: LENOVO: Para probetas de concreto FC siempre sera 1. Para diamantina y corte de probetas FC se tiene que actualizar
Note on G34: 6.1.3.6. La carga indicada no debe ser corregida por cualquier calculo matematico o uso de calibración, Ello al mantenr la exactitud dentro del 1%.

## Hoja1 (hidden)
CODIGO |  | CONCATENADOS | DESCRIPCION | FC | F. MOLDEO | DIA | DIAMETRO | CARGA | AREA | RESIS. CONCRETO | % RESIS | TIPO DE FALLA
4400 | 4401 | 4400-4401 | Columnas C-9;5-3/G.H | 350 | 2015-12-09 | 7 | 15.05 | 49900 | 177.8946 | 280.5031 | 80.14% | E
|  | - |  | 350 |  | 7 | 15.06 | 50310 | 178.1311 | 282.4324 | 80.69% | F
4402 | 4403 | 4402-4403 |  | 350 |  | 14 | 15.04 | 56450 | 177.6583 | 317.7448 | 90.78% | F
|  | - |  | 350 |  | 14 | 15 | 59630 | 176.7146 | 337.4368 | 96.41% | F
4404 | 4405 | 4404-4405 |  | 350 |  | 28 | 15.11 | 65310 | 179.3159 | 364.2176 | 104.1% | F
|  | - |  | 350 |  | 28 | 15.05 | 64730 | 177.8946 | 363.867 | 104% | E