## Gran (hidden)
Análisis Mecánico por Tamizado
NORMA ASTM C-136 / MTC E 204-200
Solicitado | : | CAME Contratistas y servicios generales S.A.
Proyecto | : | Mejoramiento de la Carretera JU-1029 tramo PE 22 Pachachaca -Yauli | [9 empty] | Certificado Nº | : | 163-14 / SU 02 | Golp. | % Humed
Ubicación | : | Distrito de Yauli - Junin | [9 empty] | Ref. Proyecto | : |  | #REF! | 0
Cantera | : | Agregados GMC S.R.L. (Rio Yauli - Km. 5+700) | [9 empty] | Fecha de ensayo | : | 2014-08-25 | #REF! | 0
Material | : | Grava para concreto | [9 empty] | Hecho por | : | F.L.G. | #REF! | 0
Granulometría (MTC E 204) |  |  |  |  | Humedad Natural
Datos de ensayo |  |  |  |  | P Hum | = | 1031 | [7 empty] | 25 | 0
Peso Total : |  |  | 7988.3 |  | P seco | = | 1017 | [7 empty] | 25 | 0 | LL | #REF! | #REF!
Peso muestra lavada : |  |  |  |  | % W | = | 1.376598 | [7 empty] | 10 | 0 | LL | #REF!
|  |  | : | [13 empty] | LP
|  |  | Malla |  | Peso | % Ret | % Ret | % que | Gradación | [6 empty] | #DIV/0! | LP
|  |  | Tamiz | mm. | (gr) | Parcial | Acum. | Pasa | AG - 4 | [8 empty] | Aberturas |  | AG - 4 |  | AG - 5 |  | AG - 6 |  | AG - 7
|  |  | 3" | 76.2 | [10 empty] | 20.17 | 21.22
|  |  | 2 1/2" | 63.5 | [13 empty] | Pulg. | mm
|  |  | 2" | 50.6 |  |  |  | 100 |  | 100 | [7 empty] | 2 1/2" | 63.5 |  |  | 100 |  |  |  | 100
|  |  | 1 1/2" | 38.1 | 0 | 0 | 0 | 100 | 95 |  | 100 | [6 empty] | 2" | 50.6 | 100 |  | 95 | 100 | 100 |  | 95 | 100
|  |  | 1" | 25.4 | 0 | 0 | 0 | 75.7 | [9 empty] | 1 1/2" | 38.1 | 95 | 100 |  |  | 90 | 100 | 35 | 70
|  |  | 3/4" | 19.05 | 1866 | 23.35916 | 23.35916 | 41.9 | 35 |  | 70 |  |  |  |  | 7988.3 |  | 1" | 25.4 |  |  | 35 | 70 | 20 | 55 | 0 | 15
|  |  | 1/2" | 12.7 | 2894 | 36.22798 | 59.58715 | 25.6 | [7 empty] | 7988.3 | 7626 | 3/4" | 19.05 | 35 | 70 |  |  | 0 | 15
|  |  | 3/8" | 9.525 | 1632 | 20.42988 | 80.01702 | 23.8 | 10 |  | 30 |  |  |  |  | #REF! |  | 1/2" | 12.7 |  |  | 10 | 30 |  |  | 0 | 5
|  |  | 1/4" | 6.35 | 1042 | 13.04408 | 93.0611 | 6.938898 | [7 empty] | #REF! |  | 3/8" | 9.525 | 10 | 30 |  |  | 0 | 5
|  |  | No4 | 4.76 | 192 | 2.403515 | 95.46462 | 4.535383 | 0 |  | 5 | [6 empty] | 1/4" | 6.35
|  |  | 8 | 2.36 | 199.9 | 2.50241 | 97.96703 | 2.032973 | [9 empty] | 4 | 4.76 | 0 | 5 | 0 | 5
|  |  | 10 | 2 | 162.4 | 2.032973 | 100 | 0 | [9 empty] | 8 | 2.36
|  |  | 16 | 1.19 |  |  | 100 | [10 empty] | 10 | 2
|  |  | 30 | 0.6 |  |  | 100 | [10 empty] | 16 | 1.19
|  |  | 40 | 0.42 |  |  | 100 | [8 empty] | 162.4 |  | 30 | 0.6
|  |  | 50 | 0.3 |  |  | 100 | [10 empty] | 40 | 0.42
|  |  | 100 | 0.149 |  |  | 100 | [10 empty] | 50 | 0.3
|  |  | 200 | 0.074 |  |  | 100 | [10 empty] | 100 | 0.149
|  |  | < 200 | [14 empty] | 200 | 0.074
Clasificación SUCS |  |  | GP |  | L.L : | NP |  | Módulo de Fineza
Clasificación AASHTO |  |  | A-1-a (0) |  | I.P : | NP |  |  | M.F. = | 6.968078
Diametro efectivos
D10
[15 empty] | 0 | 10
[15 empty] | 0 | 10
[15 empty] | 0 | 0
Cu
[15 empty] | D30 |  | ---
[15 empty] | 0 | 30
[15 empty] | 0 | 30 | Cc
[15 empty] | 0 | 0 | ---
D60
[15 empty] | 0 | 60
[15 empty] | 0 | 60
[15 empty] | 0 | 0
OBSERVACIONES : |  |  | El Material fue proporcionado y muestreado por el solicitante

## G_E (hidden)
Gravedad Especifica y Absorcion de los Agregados
NORMA ASTM C-127/ MTC E 206-200
Solicitado |  | : | CAME Contratistas y servicios generales S.A. |  |  | Certificado N° | : | 55-14 / AG 09
Proyecto |  | : | Mejoramiento de la Carretera JU-1029 tramo PE 22 Pachachaca -Yauli |  |  | Ref. Proyecto | :
Ubicación |  | : | Distrito de Yauli - Junin |  |  | Fecha de ensayo | : | 2014-08-25
Cantera |  | : | Agregados GMC S.R.L. (Rio Yauli - Km. 5+700) |  |  | Hecho por | : | F.L.G.
Material |  | : | Grava para concreto
AGREGADO FINO
A | Peso Mat. Sat. Sup. Seco ( en Aire ) (gr) |  |  | 125.2 | 125
B | Peso Frasco + agua |  |  | 660.5 | 660
C | Peso Frasco + agua + A (gr) |  |  | 785.7 | 785
D | Peso del Mat. + agua en el frasco (gr) |  |  | 733.4 | 733
E | Vol de masa + vol de vacío = C-D (gr) |  |  | 52.3 | 52
F | Pe. De Mat. Seco en estufa (105ºC) (gr) |  |  | 118.6 | 119
G | Vol de masa = E - ( A - F ) (gr) |  |  | 45.7 | 46 |  | PROMEDIO
| Pe bulk ( Base seca ) = F/E |  |  | 2.267686 | 2.288462 |  | 2.278074
| Pe bulk ( Base saturada ) = A/E |  |  | 2.393881 | 2.403846 |  | 2.398864
| Pe aparente ( Base Seca ) = F/G |  |  | 2.595186 | 2.586957 |  | 2.591071
| % de absorción = ((A - F)/F)*100 |  |  | 5.564924 | 5.042017 |  | 5.30347
AGREGADO GRUESO
A | Peso Mat.Sat. Sup. Seca ( En Aire ) (gr) |  |  | 848.3
B | Peso Mat.Sat. Sup. Seca ( En Agua ) (gr) |  |  | 531.1
C | Vol. de masa + vol de vacíos = A-B (gr) |  |  | 317.2
D | Peso material seco en estufa ( 105 ºC )(gr) |  |  | 841
E | Vol. de masa = C- ( A - D ) (gr) |  |  | 309.9 |  |  | PROMEDIO
| Pe bulk ( Base seca ) = D/C |  |  | 2.651324 |  |  | 2.651324
| Pe bulk ( Base saturada) = A/C |  |  | 2.674338 |  |  | 2.674338
| Pe Aparente ( Base Seca ) = D/E |  |  | 2.713779 |  |  | 2.713779
| % de absorción = (( A - D ) / D * 100 ) |  |  | 0.8680143 |  |  | 0.8680143
WEB: www.geofal.com.pe E-MAIL: geofal.sac@gmail.com / laboratorio@geofal.com.pe
CONSORCIO PCI -

## PU-S (hidden)
Peso Unitario Suelto de los Agregados
NORMA ASTM C-29/ MTC E 203-200
Solicitado | : | CAME Contratistas y servicios generales S.A. |  |  | Certificado N° | : | 54-14 / AG 11
Proyecto | : | Mejoramiento de la Carretera JU-1029 tramo PE 22 Pachachaca -Yauli |  |  | Ref. Proyecto | :
Ubicación | : | Distrito de Yauli - Junin |  |  | Fecha de ensayo | : | 2014-08-25
Cantera | : | Agregados GMC S.R.L. (Rio Yauli - Km. 5+700) |  |  | Hecho por | : | F.L.G.
Material | : | Grava para concreto
DATOS DE LA MUESTRA
Material | :
Cantera | :
Muestreo | :
AGREGADO GRUESO
Prueba N° |  |  | 1 | 2 | 3 | 4
Peso del recipiente + suelo |  |  | 15801 | 15816 | 15810 |  | gr
Peso del recipiente |  |  | 6665 | 6665 | 6665 |  | gr
Peso del suelo |  |  | 9136 | 9151 | 9145 |  | gr
Volumen del Recipiente |  |  | 5626 | 5626 | 5626 |  | cm3
Peso unitario suelo |  |  | 1.623889 | 1.626555 | 1.625489
Contenido de humedad |  |  | 1.3 | 1.3 | 1.3
Peso del suelo Humedo |  |  | 1.603049 | 1.605681 | 1.604629
|  |  |  | PROMEDIO P.U.S |  | 1.604453
WEB: www.geofal.com.pe E-MAIL: geofal.sac@gmail.com / laboratorio@geofal.com.pe

## PU-C (hidden)
Peso Unitario Compactado de los Agregados
NORMA ASTM C-29/ MTC E 203-200
Solicitado | : | CAME Contratistas y servicios generales S.A. |  |  | Certificado N° | : | 55-14 / AG 11
Proyecto | : | Mejoramiento de la Carretera JU-1029 tramo PE 22 Pachachaca -Yauli |  |  | Ref. Proyecto | :
Ubicación | : | Distrito de Yauli - Junin |  |  | Fecha de ensayo | : | 2014-08-25
Cantera | : | Agregados GMC S.R.L. (Rio Yauli - Km. 5+700) |  |  | Hecho por | : | F.L.G.
Material | : | Grava para concreto
DATOS DE LA MUESTRA
Material | :
Cantera | :
Muestreo | :
AGREGADO GRUESO
Prueba N° |  |  | 1 | 2 | 3 |  | 4
Peso del recipiente + suelo Compactado |  |  | 16276 | 16280 | 16201 |  | gr
Peso del recipiente |  |  | 6665 | 6665 | 6665 |  | gr
Peso del suelo Compactado |  |  | 9611 | 9615 | 9536 |  | gr
Volumen del Recipiente |  |  | 5626 | 5626 | 5626 |  | cm3
Peso unitario suelo Compactado |  |  | 1.708319 | 1.70903 | 1.694988
Contenido de humedad |  |  | 1.3 | 1.3 | 1.3
Peso del suelo Compactado Humedo |  |  | 1.686395 | 1.687097 | 1.673235
|  |  |  | PROMEDIO P.U.C |  | 1.682243
WEB: www.geofal.com.pe E-MAIL: geofal.sac@gmail.com / laboratorio@geofal.com.pe

## % que pasa # 200 (hidden)
CANTIDAD DE MATERIAL FINO QUE PASA POR EL TAMIZ (Nº 200)
MTC E- 202-1999 -AASTHO T 11
LABORATORIO MECANICA DE SUELOS, CONCRETOS Y PAVIMENTOS
Obra |  | Mejoramiento y ampliacion de los sistemas de agua potable, alcantarillado y tratamiento de aguas residuales
Ubicación |  | Jaen-Cajamarca-Peru
Estructura |  | Grava 1" Triturada para Concreto
Certificado |  | #REF!
DATOS DEL MATERIAL
Hecho Por |  | 0
Revisado |  | #REF!
Fecha |  | #REF!
Cantera |  | Grupo Olano
Material |  | Grava 1" Triturada para Concreto
Muestreo |  | Acopio-Planta
RESULTADO
A | Peso de la muestra seca............................................................... |  |  |  |  | 6747.5 | Grs.
B | Peso de la muestra seca despues de lavado................................... |  |  |  |  | 6740.1 | Grs.
|  |  | % QUE PASA LA Nº 200 |  | 0.1097%
TEC. RESP.
ING. RESP.
TEC. RESP.
ING. RESP.
COBRA INSTALACIONES Y SERVICIOS S.A.

## D_S (hidden)
DURABILIDAD AL SULFATO DE SODIO
AASHTO T-104 (MTC E-209) ASTM C-88
Cantera | Mapacho | [8 empty] | Nº REGISTRO :
Muestra | Grava para concreto | [8 empty] | TECNICO : | 0
[10 empty] | ING. RESP. : | #REF!
Fecha | #REF! | [5 empty] | m. |  |  | FECHA : | #REF!
[10 empty] | SOLUCIÓN : | Na2SO4
TABLA 1 DATOS DEL ENSAYO
TAMIZ |  | Peso de | Tamaño | Tamiz que | Granulometria |  | PESO DE FRACCION |  | Pasante después |  | PERDIDA EN
ASTM E-11 |  | fracción | del | determina | original retenido |  | Antes del | Después | del ensayo |  | PESO
|  | gr | árido | pérdida | % |  | ensayo | del ensayo | % |  | %
INTEMPRERISMO DEL AGREGADO GRUESO
2 1/2" | 2" | 0 | 63.5 | 2"
2" | 1 1/2" | 0 | 50.6 | 1 1/2" | 0
1 1/2" | 1" | 0 | 38.1 | 1" | 0 |  | 1014.1 | 1002.2 | 1.173454 |  | 0
1" | 3/4" | 1866 | 25.4 | 3/4" | 28.34143 |  | 504.6 | 503.2 | 0.2774475 |  | 0.07863259
3/4" | 1/2" | 2894 | 19.05 | 1/2" | 43.95504 |  | 673.6 | 668.7 | 0.7274347 |  | 0.3197442
1/2" | 3/8" | 1632 | 12.7 | 3/8" | 24.78736 |  | 331.9 | 325.3 | 1.988551 |  | 0.4929093
3/8" | Nº 4 | 192 | 4.76 | Nº 4 | 2.91616 |  | 300.2 | 294.5 | 1.898734 |  | 0.05537013
TOTALES |  | 6584 |  |  | 100 | [5 empty] | 0.9466563
INTEMPERISMO DEL AGREGADO FINO
3/8"
Nº 4
Nº 8
Nº 16
Nº 30
Nº 50
< Nº 100
TOTALES
TABLA 2 EXAMEN CUALITATIVO DEL AGREGADO GRUESO
TAMIZ |  | FRACTURADAS |  | FISURADAS |  | ASTILLADAS |  | EXFOLIADAS |  | PARTICULAS ANTES
ASTM E-11 |  | Nº | % | Nº | % | Nº | % | Nº | % | DEL ENSAYO
2 1/2" | 1 1/2" | 0 | 0 | 0 | 0 | 0 | 0 | 0 | 0 |  | 1
1 1/2" | 3/4" | 0 | 0 | 0 | 0 | 0 | 0 | 0 | 0 |  | 1
OBSERVACIONES:
Ciclos: |  |  | 5
Fecha de inicio de ensayo: |  |  | #REF!
Fecha final de ensayo: |  |  | #REF!
Densidad de solución |  | gr/l | 1.16
Temperatura de solución ºC |  |  | 25
Peso de Na2SO4*litro gr |  |  | 750
TEC. RESP.
ING. RESP.
TEC. RESP.
ING. RESP.

## FORMATO
CLIENTE
DIRECCIÓN **
PROYECTO **
UBICACIÓN **
LABORATORIO DE ENSAYO DE MATERIALES | [9 empty] | RECEPCIÓN N°
FORMATO N° F-LEM-P-AG-23.01 | [9 empty] | F. EMISIÓN
OT N°
|  | MUESTRA |  | N° OT | FECHA DE ENSAYO |  | REALIZADO
CÓDIGO DE LA MUESTRA
FECHA DE RECEPCIÓN
FECHA DE EJECUCIÓN
Standard Test Method for Materials Finer than 75-μm (No. 200) Sieve in Mineral Aggregates by Washing
ASTM C117-23 | [9 empty] | CANTERA/SONDAJE **
N° MUESTRA **
|  | Marca con "X" | [7 empty] | TIPO DE MUESTRA**
|  |  | Procedimiento A: lavado con agua |  |  | Tamaño máximo nominal muestra (visual) (in):
Procedimiento B: lavado con agente humectante
| Nº | DESCRIPCIÓN |  |  |  |  | UND. | DATOS
| A | Masa del recipiente |  |  |  |  | g
| B | Masa del recipiente+ muestra seca |  |  |  |  | g
| C | Masa del recipiente+ muestra seca constante |  |  |  |  | g
| D | Masa seca original de la muestra |  |  |  | (C - A) | g
| E | masa del recipiente + muestra seca despues del lavado |  |  |  |  | g
| F | masa del recipiente + muestra seca despues del lavado, constante |  |  |  |  | g
| G | Masa seca de la muestra después del lavado |  |  |  | (F - A) | g
| H | Porcentaje de material mas fino que un tamiz 75 µm (N° 200) por lavado |  |  |  | (D-G)/D*100 | %
Perdida adicional de la masa seca <1%
| Equipo utilizado |  |  | Código |  | Tamaño máximo nominal |  |  | Peso mínimo (g)
| Balanza 0.1 g |  |  |  |  | No. 4 o menos |  |  | 300
| Horno 110ºC |  |  |  |  | Más grande No. 4 hasta 3/8 in |  |  | 1000
| Tamiz No. 200 |  |  |  |  | Más grande 3/8 in hasta 3/4 in |  |  | 2500
| Tamiz No. 16 |  |  |  |  | Más grande 3/4 in |  |  | 5000
Fuente: Elaboración propia en base a la Norma ASTM C117-23.
Observaciones:
Página 1 de 1
Versión: 04 (01-02-2024) |  |  |  |  | Prohibido reproducir sin autorización
WEB: www.geofal.com.pe E-MAIL: laboratorio@geofal.com.pe / geofal.sac@gmail.com Av. Marañon 763, Los Olivos-Lima / Teléfono 01 522-1851
Revisado:
Fecha:
Aprobado:
Fecha:
Revisado:
Fecha:
Aprobado:
Fecha:

## > Tamiz 200
LABORATORIO DE ENSAYO DE MATERIALES
0
CLIENTE | : | 0 | [5 empty] | CÓDIGO | : | F-LEM-P-AG-23.02
DIRECCIÓN ** | : | 0 | [5 empty] | RECEPCIÓN N° | : | 0
PROYECTO ** | : | 0 | [5 empty] | FECHA EMISIÓN | : | 0
UBICACIÓN ** | : | 0
** Datos proporcionados por el cliente
Standard Test Method for Materials Finer than 75-µm (No. 200) Sieve in Mineral Aggregates by Washing
ASTM C117-23
DATOS DE LA MUESTRA
CANTERA / SONDAJE ** |  |  | : | 0 |  |  |  | CÓDIGO DE LA MUESTRA | : | 0
N° MUESTRA ** |  |  | : | 0 |  |  |  | FECHA DE RECEPCIÓN | : | 0
TIPO DE MUESTRA |  |  | : | 0 |  |  |  | FECHA DE EJECUCIÓN | : | 0 | 0
LUGAR DE ENSAYO |  |  | : | Laboratorio de ensayo de materiales
|  |  | DESCRIPCIÓN |  |  | Und. | DATOS
|  |  | Masa seca original de la muestra |  |  | g | 0
|  |  | Masa seca de la muestra después del lavado |  |  | g | 0
|  |  | Porcentaje de material mas fino que un tamiz 75 µm (No. 200) por lavado |  |  | % | #DIV/0!
Condiciones del ensayo:
Se utilizó el procedimiento: |  |  |  |  | "A" lavado con agua
Descripción de la muestra:
Tamaño máximo nominal (in) |  |  |  |  | 0
Forma de la particula |  |  |  |  | -
Nota:
- Los datos de identificación de la muestra son proporcionados por el cliente.
- Los resultados corresponden sólo a los ensayos realizados sobre la muestra proporcionada por el cliente.
'- Los resultados de los ensayos no deben ser utilizados como una certificación de conformidad con normas de productos o como certificado del sistema de calidad de Geofal SAC.
- Prohibida la reproducción total o parcial del presente informe de ensayo sin la autorización escrita de Geofal S.A.C.
- Este informe de ensayo, al estar en el marco de la acreditación del INACAL – DA, se encuentra dentro del ámbito de reconocimiento multilateral/mutuo de los miembros firmantes de IAAC e ILAC.
Observaciones:
Página 1 de 1
Versión: 07 (01-02-2024) | [9 empty] | Fin del Informe

## DATOS ENS
Standard Test Method for Materials Finer than 75-µm (No. 200) Sieve in Mineral Aggregates by Washing
ASTM C117-23
Informacion para la Correccion por Certificado de Calibración: |  |  | OPERADORES
Precision de la balanza al 0.1 g |  | -3.29e-06 | - | 0
CODIGO |  | EQP-0046
Fecha |  | 2026-04-20
DESCRIPCION |  | DATOS | CORRECCION |  | Descripción de la muestra:
Masa del recipiente | g | 0 | 0 |  | Tamaño máximo nominal (in) | 0
Masa del recipiente+ muestra seca | g | 0 | 0 |  | Forma de la particula | -
Masa del recipiente+ muestra seca constante | g | 0 | 0 |  | Masa de la muestra ensayada | 0
Masa seca original de la muestra | g | 0 | 0 |  | LA MASA DE LA MUESTRA DE ENSAYO DESPUES DEL SECADO, DEBE CUMPLIR CON LA MASA MINIMA:
masa del recipiente + muestra seca despues del lavado | g | 0 | 0 |  | Tamaño maximo nominal | Peso mínimo (g) | Balanza | Agregado
masa del recipiente + muestra seca despues del lavado, constante | g | 0 | 0
Masa seca de la muestra después del lavado | g | 0 | 0 |  | No. 4 o menos | 300 | 0.1 | Ag. Fino
Porcentaje de material mas fino que un tamiz 75 µm (N° 200) por lavado | % | #DIV/0! | #DIV/0! |  | Mas grande No. 4 hasta 3/8 | 1000 | 0.1 | Ag. Grueso
[5 empty] | Mas grande 3/8 hasta 3/4 | 2500 | 0.1
Perdida adicional de la masa seca original < 0.1% |  |  | #DIV/0! | #DIV/0! | Mas grande 3/4 | 5000 | 0.1
Perdida adicional de la masa seca despues del lavado < 0.1% |  |  | #DIV/0! | #DIV/0!
*Reportar el resultado al 0.1% mas cercano, excepto cuando el resultado sea mayor a 10%, entonces reportar al entero mas cercano.

## Incertidumbre
| INFORME DE ESTIMACIÓN DE INCERTIDUMBRE | [6 empty] | Código: | F-LEM-P-10.01
[8 empty] | Versión: | 3
[8 empty] | Fecha: | 2026-05-04
[8 empty] | Página: | 1 de 1
Método: | Standard Test Method for Materials Finer than 75-µm (No. 200) Sieve in Mineral Aggregates by Washing
Norma: | ASTM C117-23
Matriz: | Agregado
Mensurando: | Material que pasa el tamiz de 75-µm (No. 200) en agregados mediante lavado
Paso 1. Definición del proceso de medición
Variables: | [5 empty] | Fórmula:
A = porcentaje de material más fino que un tamiz de 75 μm (No. 200) por lavado
B = masa seca original de la muestra, g
C = masa seca de la muestra después del lavado, g
Equipos a utilizar:
Balanza con resolución de lectura de 0.1g
Paso 2. Definición de las variables aleatorias
CALCULOS
Fuentes | Valor | Incertidumbre Original | Unidades | Distribución | Incertidumbre Estándar u(xi) | Coeficiente de Sensibilidad | Contribución ui(y)
Malla No. 200 (%) | #DIV/0! | --- | --- | --- | --- | --- | ---
Masa seca | 0 | --- | g | --- | 0.07066352 | #DIV/0! | #DIV/0! | B
Repetibilidad de la pesada |  | 0 | g | Normal, K=1 | 0 | --- | ---
Certificado de Calibración |  | 0.1289961 | g | Normal, K=2 | 0.06449806 | --- | ---
Resolución |  | 0.1 | g | Rectangular | 0.02886751 | --- | ---
Masa lavado seca | 0 |  | g | --- | 0.07066352 | #DIV/0! | #DIV/0! | C
Repetibilidad de la pesada |  | 0 | g | Normal, K=1 | 0 | --- | ---
Certificado de Calibración |  | 0.1289961 | g | Normal, K=2 | 0.06449806 | --- | ---
Resolución |  | 0.1 | g | Rectangular | 0.02886751 | --- | ---
factor de presición | 0.137032 |  |  | Norma, K=1 | 0.137032 | 1 | 0.137032
Incertidumbre Estándar Combinada |  |  | % |  | #DIV/0!
Incertidumbre Expandida, K = 2 |  |  | % |  | #DIV/0!
| Factor de Influencia | Valor | %
| Masa seca | #DIV/0! | #DIV/0!
| Masa lavado seca | #DIV/0! | #DIV/0!
| factor de presición | 0.137032 | #DIV/0!
|  | #DIV/0! | #DIV/0!
REVISADO POR: | FABIAN LA ROSA |  |  | APROBADO POR: |  | IRMA COAQUIRA
FECHA DE REVISIÓN: | 2023-01-18 |  |  | FECHA DE APROBACIÓN: |  | 2023-01-18

## Balanza
CALIBRACION DE LA BALANZA
Correccion | -3.29e-06
Variables | 0.00416 | 2.43e-10
Ecuacion | 2*RAIZ(0.00416+0.000000000243*R2)
Resolucion | 0.1
Codigo | EQP-0046
Calibración | 2026-04-20
ITEM | MES | 20 | 200 | 500 | 1000 | 5000 | 10000
| DESV STD | 0 | 0 | 0 | 0 | 0 | 0
Busqueda de Repetibilidad de la masa
|  | 20 | 200 | 500 | 1000 | 5000 | 10000
|  | 0 | 0 | 0 | 0 | 0 | 0
DATOS DEL ENSAYO
|  |  |  | Masa de la muestra seca constante(g) | 0 | 0
|  |  |  | Masa de la muestra lavada y seca constante(g) | 0 | 0

## Precision
FACTOR DE PRECISION DEL OPERADOR
Fecha de evaluacion: | 2026-03-31
1-Calcular la Incertidumbre estandar bajo condiciones de reproducibilidad Malla No. 200
T1 | #REF!
T2 | #REF!
T3 | #REF!
T4 | #REF!
T5 | #REF!
Varianza Repetibilidad (Sr2 ) | #REF!
Varianza entre Laboratorios (SL2) | #REF!
Varianza Reproducibilidad (SR2) | #REF!
Desviacion Estándar Repetibilidad (Sr) | #REF!
Desviacion Estándar Reproducibilidad (SR) | #REF!
Desviacion Estándar Repetibilidad (Sr) | 0.137032
Desviacion Estándar Reproducibilidad (SR) | 0.1438878

## CHATAS (hidden)
PARTICULAS CHATAS Y ALARGADAS EN AGREGADO GRUESO
MTC E221 - ASTM D 4791-89
Estructura | Grava para concreto |  |  |  |  | HECHO POR : | 0
Muestra | Planta |  |  |  |  | REVISADO : | #REF!
Fecha | #REF!
TAMIZ |  | TOTALES |  | PARTICULAS CHATAS |  | PARTICULAS ALARGADAS
PASA | RETIENE
|  | Nº | PESO | Nº | PESO | Nº | PESO
|  | PIEZAS | grs. | PIEZAS | grs. | PIEZAS | grs.
2 1/2" | 2"
2" | 1 1/2"
1 1/2" | 1" |  | 2000 |  | 0 |  | 0
1" | 3/4" |  | 1500 |  | 0 |  | 0
3/4" | 1/2" |  | 1200 |  | 32.5 |  | 0
1/2" | 3/8" |  | 500 |  | 23 |  | 27.5
3/8" | 1/4" |  | 300 |  | 17 |  | 18
TOTALES |  |  | 5500 |  | 72.5 |  | 45.5
CONTENIDO | % |  |  | 1.318182 |  | 0.8272727
TOTAL DE PARTICULAS CHATAS Y ALARGADAS |  |  |  | = | 2.145455 | %
ESPECIFICACION DE OBRA (Máximo) |  |  |  | = | 15 | %
OBSERVACIONES:
TEC. RESP.
ING. RESP.
TEC. RESP.
ING. RESP.

## Sucs (hidden)
esa | SISTEMA UNIFICADO DE CLASIFICACION
| N 200= | 0 | Cu = | --- |  |  |  | L.L. | 0
| N 4= | 4.54 | Cc = | --- | CLASIFICACION SUCS | GP |  | I.P. | 0
| L.L.= | NP | [5 empty] | CU | ---
| I.P.= | NP | [5 empty] | CC | ---
| DIVISIONES MAYORES |  |  | SIMBOLO DE GRUPO | NOMBRES TIPICOS | CRITERIOS DE CLASIFICACION PARA SUELOS GRANULARES |  |  | CLASIF | SIMBOLOS DOBLES | SIMBOLOS TRIPLES | CLASIFICACION | SIMBOLO
| Suelos de grano grueso (mas del 50 % del material es mayor en tamaño que el tamiz No 200 | Gravas (mas de la mitad de la fracción gruesa es mayor que el tamiz No 4) | Gravas Limpias (poco o ningun fino) | GW | Gravas bien gradadas, mezclas gravosas, poco o ningun fino | Cu > 4 1 < Cc < 3 | [6 empty] | GP
|  |  |  | GP | Gravas pobremente gradadas,`mezclas grava-arena, pocos o ningun fino | No cumple todos los requisitos de gradadcion para GW |  |  | GP |  |  | GP
|  |  | Gravas con finos (cantidad apre- ciable de finos) | GM | Gravas limosas, mezcla grava- arena-limo | Límites de Atteberg por debajo de la linea A o Ip < 4 | A los materiales sobre la linea A con 4 < Ip < 7 se considera de frontera y se les asigna doble símbolo
|  |  |  | GC | Gravas arcillosas, mezcla gravo-areno- arcillosas | Límites de Atteberg por encima de la línea A ó Ip > 7
|  | Arenas (mas de la mitad de la fracción gruesa es menor que el tamiz No 4) | Arenas Limpias (poco o ningun fino) | SW | Arenas bien gradadas, arenas gravosas, pocos o ningun fino | Cu > 6 1 < Cc < 3
|  |  |  | SP | Arenas pobremente gradadas, arenas gravosas, pocos o ningun fino | No cumple todos los requisitos de gradadcion para SW
|  |  | Arenas con finos (cantidad apre- ciable de finos) | SM | Arenas limosas mezcla de arena-limo | Límites de Atteberg por debajo de la linea A ó Ip < 4 | Si el material está en la zona sombreada con 4 < Ip < 7 se considera de frontera y se les asigna doble símbolo
|  |  |  | SC | Arenas arcillosas, mezclas arena-arcilla | Límites de Atteberg por encima de la linea A ó Ip > 7
| Suelos de grano fino (mas del 50 % del material pasa el tamiz No 200 | limos y arcillas (Límite líquido wl<50 |  | ML | Limos inorgánicos y arena muy finas, polvo de roca, arenas finas limosas o arcillosas, o limos arcillosos con poca plasticidad | 1, Determinar el porcentaje de arenas y gravas de la curva granulometrica. 2, Dependiendo del porcentaje de fino (fracción menor que el tamiz No 200 los suelos gruesos se clasifican como sigue: Menos del 5% - GW, GP, SW, SP Mas del 12 % - GM, GC, SM, SC De 5 a 12 % - casos frontera que requieren doble símbolo
|  |  |  | CL | Arcillas inorganicas de plasticidad baja a media, arcillas gravosas, arcillas arenosas, arcillas limosas, arcillas magras.
|  |  |  | OL | Limos organicos, arcillas limosas orgánicas de baja plasticidad
|  | limos y arcillas (Límite líquido wl>50 |  | MH | Limos inorganicos, suelos limosos o arenosos finos micaceos o diatomaceos, suelos elasticos.
|  |  |  | CH | Arcillas organicas de alta plasticidad, arcillas grasas.
|  |  |  | OH | Arcillas organicas de plasticidad media a alta, limos orgánicos
|  | Suelos Altamen- te orgá- nicos |  | Pt | Turba o otros suelos altamente organicos

## Aashto (hidden)
CLASIFICACION GENERAL |  | MATERIALES GRANULARES (35% O MENOS DEL TOTAL PASA EL TAMIZ NO 200) | [6 empty] | MATERIALES LIMO-ARCILLOSOS (MAS DEL 35% DEL TOTAL PASA EL TAMIZ No 200)
CLASIFICACION DE GRUPO |  | A-1 |  | A-3 | A-2 |  |  |  | A-4 | A-5 | A-6 | A-7
|  | A-1-a | A-1-b |  | A-2-4 | A-2-5 | A-2-6 | A-2-7 |  |  |  | A-7-5 | A-7-6
Porcentaje de material
que pasa el tamiz
No 10 | 2 | 50 max
No 40 | 100 | 30 max | 50 max | 51 min
No 200 | 0 | 15 max | 25 max | 10 max | 35 max | 35 max | 35 max | 35 max | 36 min | 36 min | 36 min | 36 min | 36 min
Caracteristicas de la
fraccion que pasa el
tamiz No 40
Limite líquido | NP |  |  |  | 40 max | 41 min | 40 max | 41 min | 40 max | 41 min | 40 max | 41 min | 41 min
Indice plástico | NP | 6 max | 6 max | N.P. | 10 max | 10 max | 11 min | 11 min | 10 max | 10 max | 11 min | 11`min | 11`min
Indice de Grupo | 0 | 0 |  | 0 | 0 |  | 4 max |  | 8 max | 12 max | 16 max | 20 max | 20 max
|  |  | CLASIFICACION AASHTO : |  |  |  |  | A-3 (0)
|  | -- | -- | A-3 | A-2-4 | -- | -- | -- | -- | -- | -- | -- | --
A-3
A-3
| A | 1
| B | 1
| C | 1
| D | 1
| 0.215 | 0 |  | (0)
SISTEMA DE CLASIFICACION AASHTO

## Apoyo 2 (hidden)
76.2 | 0 | 3" | 76.2 | 0 | 100 | 0 | 0 | 0 | 100 | ESPECIFICACIONES
76.2 | 100 | 2 1/2" | 63.5 | 0 | 100 | 0 | 0 | 0 | 100 | Nº Malla | Abertura mm. | Especificaciones "B" |  | % Que Pasa
|  | 2" | 50.6 | 0 | 100 | 0 | 0 | 0 | 100 | 2" | 50.6 | 100 | 100 | 100
63.5 | 0 | 1 1/2" | 38.1 | 0 | 100 | 0 | 0 | 0 | 100 | 1 1/2" | 38.1 | 95 | 100 | 100
63.5 | 100 | 1" | 25.4 | 0 | 100 | 0 | 0 | 0 | 100 | 1" | 25.4 | 0 | 0 | 100
|  | 3/4" | 19.05 | 0 | 100 | 1866 | 23.35916 | 23.35916 | 76.64084 | 3/4" | 19.05 | 35 | 70 | 76.64084
50.6 | 0 | 1/2" | 12.7 | 0 | 100 | 2894 | 36.22798 | 59.58715 | 40.41285 | 1/2" | 12.7 | 10 | 30 | 40.41285
50.6 | 100 | 3/8" | 9.525 | 0 | 100 | 1632 | 20.42988 | 80.01702 | 19.98298 | 3/8" | 9.525 | 0 | 5 | 19.98298
|  | 1/4" | 6.35 | 0 | 100 |  |  | 80.01702 | 18.78122 | 1/4" | 6.35 | 0 | 0 | 18.78122
38.1 | 0 | No4 | 4.76 | 0 | 100 | 192 | 2.403515 | 82.42054 | 17.57946 | No4 | 4.76 | 0 | 0 | 17.57946
38.1 | 100 | 8 | 2.38 | 0 | 100 |  |  | 82.42054 | 16.32826 | 8 | 2.38 | 0 | 0 | 16.32826
|  | 10 | 2 | 0 | 100 | 199.9 | 2.50241 | 84.92295 | 15.07705 | 10 | 2 |  |  | 15.07705
25.4 | 0 | 16 | 1.19 | 0 | 100 |  |  | 84.92295 | 14.06056 | 16 | 1.19 |  |  | 14.06056
25.4 | 100 | 20 | 0.84 | 0 | 100 | 162.4 | 2.032973 | 86.95592 | 13.04408 | 20 | 0.84 |  |  | 13.04408
|  | 30 | 0.59 | 0 | 100 |  |  | 86.95592 | 13.04408 | 30 | 0.59 |  |  | 13.04408
19.05 | 0 | 40 | 0.42 | 0 | 100 | 0 | 0 | 86.95592 | 13.04408 | 40 | 0.42 |  |  | 13.04408
19.05 | 100 | 50 | 0.3 | 0 | 100 |  |  | 86.95592 | 13.04408 | 50 | 0.3 |  |  | 13.04408
|  | 60 | 0.25 | 0 | 100 | 0 | 0 | 86.95592 | 13.04408 | 60 | 0.25 |  |  | 13.04408
12.7 | 0 | 80 | 0.18 | 0 | 100 | 0 | 0 | 86.95592 | 13.04408 | 80 | 0.18 |  |  | 13.04408
12.7 | 100 | 100 | 0.149 | 0 | 100 | 0 | 0 | 86.95592 | 13.04408 | 100 | 0.149 |  |  | 13.04408
|  | 200 | 0.074 | 0 | 100 | 0 | 0 | 86.95592 | 13.04408 | 200 | 0.074 |  |  | 13.04408
9.525 | 0 |  | #REF! | 0 | 100 | [5 empty] | #REF! |  |  | #REF!
9.525 | 100 |  | #REF! | 0 | 100 | [5 empty] | #REF! |  |  | #REF!
|  |  | #REF! | 0 | 100 | [5 empty] | #REF! |  |  | #REF!
6.35 | 0 |  | #REF! | 0 | 100 | [5 empty] | #REF! |  |  | #REF!
6.35 | 100 |  | #REF! | 0 | 100 | [5 empty] | #REF! |  |  | #REF!
|  |  | #REF! | 0 | 100 | [5 empty] | #REF! |  |  | #REF!
4.76 | 0 |  | #REF! | 0 | 100 | [5 empty] | #REF! |  |  | #REF!
4.76 | 100 |  | #REF! | 0 | 100 | [5 empty] | #REF! |  |  | #REF!
|  |  | #REF! | 0 | 100 | [5 empty] | #REF! |  |  | #REF!
2.38 | 0
2.38 | 100
2 | 0
2 | 100
1.19 | 0
1.19 | 100
0.84 | 0
0.84 | 100
0.59 | 0
0.59 | 100
0.42 | 0
0.42 | 100
0.3 | 0
0.3 | 100
0.25 | 0
0.25 | 100
0.18 | 0
0.18 | 100
0.149 | 0
0.149 | 100
0.074 | 0
0.074 | 100
#REF! | 0
#REF! | 100
#REF! | 0
#REF! | 100
#REF! | 0
#REF! | 100
#REF! | 0
#REF! | 100
#REF! | 0
#REF! | 100
#REF! | 0
#REF! | 100
#REF! | 0
#REF! | 100
#REF! | 0
#REF! | 100
#REF! | 0
#REF! | 100

## Sedimentación (hidden)
CONIRSA S.A.
ANÁLISIS GRANULOMÉTRICO POR MEDIO DEL HIDRÓMETRO (MTC E 109)
Hito |  | : | #REF!
Muestra |  | : | #REF!
Prof (m.) |  | : | #REF!
Fecha |  | : | #REF!
Hidrómetro tipo A ó 151-H (gr/cc)
Tiempo (min) | Temp. (ºC) | R | Cm | Ct | R' | P (%) | F | P' (%) | Diametro | Kl | Kj | Kn | Diam Corr.(mm) | Mat. Sedim. (%) | Ta | Td | Kna | Knd | aa | ad | Kja | Kjd
Equiv.
1 | 24 | 17.5 | 0.5 | 1.0199 | 18.0199 | 17.97894 | 0.02032973 | 0.365507 | 0.078 | 0.5109635 | 0.9968353 | 0.94762 | 0.03764802 | -0.365507 | 23.9 | 24.4 | 0.9489 | 0.9425 | 0.9933 | 0.9889 | 0.991 | 0.9852
2 | 24 | 16.5 | 0.5 | 1.0199 | 17.0199 | 16.98121 | 0.02032973 | 0.3452234 | 0.055 | 0.5131302 | 0.9968353 | 0.94762 | 0.02665925 | 0.02028352 | 23.9 | 24.4 | 0.9489 | 0.9425 | 0.9933 | 0.9889 | 0.991 | 0.9852
5 | 24 | 14.5 | 0.5 | 1.0199 | 15.0199 | 14.98576 | 0.02032973 | 0.3046564 | 0.035 | 0.5174635 | 0.9968353 | 0.9478333 | 0.01711209 | 0.04056704 | 23.3 | 23.9 | 0.9553 | 0.9489 | 0.9933 | 0.9889 | 0.991 | 0.9852
10 | 24 | 13 | 0.5 | 1.0199 | 13.5199 | 13.48917 | 0.02032973 | 0.2742311 | 0.0275 | 0.5207135 | 0.9968353 | 0.9478333 | 0.01352966 | 0.03042528 | 23.3 | 23.9 | 0.9553 | 0.9489 | 0.9933 | 0.9889 | 0.991 | 0.9852
15 | 24 | 13 | 0.5 | 1.0199 | 13.5199 | 13.48917 | 0.02032973 | 0.2742311 | 0.02 | 0.5207135 | 0.9968353 | 0.94648 | 0.009825703 | 0 | 22.8 | 23.3 | 0.9616 | 0.9553 | 0.9933 | 0.9889 | 0.991 | 0.9852
30 | 24.5 | 12 | 0.5 | 1.1399 | 12.6399 | 12.61117 | 0.02032973 | 0.2563816 | 0.014 | 0.5226201 | 0.9968353 | 0.94018 | 0.006857228 | 0.0178495 | 22.8 | 23.3 | 0.9616 | 0.9553 | 0.9933 | 0.9889 | 0.991 | 0.9852
60 | 24.5 | 11.5 | 0.5 | 1.1399 | 12.1399 | 12.1123 | 0.02032973 | 0.2462399 | 0.01 | 0.5237035 | 0.9968353 | 0.93938 | 0.004903997 | 0.01014176 | 21.7 | 22.2 | 0.9741 | 0.9679 | 0.9933 | 0.9889 | 0.991 | 0.9852
240 | 24 | 9.5 | 0.5 | 1.0199 | 10.0199 | 9.997122 | 0.02032973 | 0.2032388 | 0.005 | 0.5282968 | 0.9968353 | 0.94558 | 0.00248983 | 0.04300106 | 21.7 | 22.2 | 0.9741 | 0.9679 | 0.9933 | 0.9889 | 0.991 | 0.9852
1440 | 24 | 8 | 0.5 | 1.0199 | 8.5199 | 8.500532 | 0.02032973 | 0.1728135 | 0.002 | 0.5315468 | 0.9968353 | 0.94434 | 0.001000745 | 0.03042528 | 20.6 | 21.1 | 0.9865 | 0.9803 | 0.9933 | 0.9889 | 0.991 | 0.9852
Hora inicio : |  |  | 08:16:00 a.m. |  | Pe de solidos (Gs) : |  |  | 2.66 | (MTC E 113)
Pss(gr) : |  |  | 100 |  | Limite Liquido(%) : |  |  | NP |  | Limo (0.074mm - 0.005mm) : |  |  | -0.2462399 | %
(%) Pasa Nº10 : |  |  | 2.032973 |  | Limite Plastico(%) : |  |  | 0 |  | Arcilla(0.005mm - 0.001mm) : |  |  | 0.07342633 | %
(%) Pasa Nº200 : |  |  | 0 |  | Indice plasticidad(%) : |  |  | NP |  | Coloide (menor a 0.001mm) : |  |  | 0.1728135 | %
Coefi. "a" : |  |  | 0.9977268 |  | Clasificación SUCS : |  |  | GP
% pasa Nº200 : |  | 0
% pasa 0.005 : |  | 0.54
% pasa 0.001 : |  | 0

## H.N (hidden)
CONIRSA S.A.
HUMEDAD NATURAL (MTC E 108)
#REF! | #REF!
#REF! | #REF!
#REF! | #REF!
#REF!
#REF! | #REF!
#REF! | #REF!
#REF! | #REF!
#REF! | #REF!
DATOS
Nº de Ensayo |  | 1
Peso de Mat. Humedo + Tara (gr.) |  | 138.4
Peso de Mat. Seco + Tara (gr.) |  | 112
Peso de Tara (gr.)
Peso de Agua (gr.) |  | 26.4
Peso Mat. Seco (gr.) |  | 112
Humedad Natural (%) |  | 23.57143
Promedio de Humedad (%) | 23.57%
OBSERVACIONES:
:
:
:

## Caras Fracturadas (hidden)
PORCENTAJE DE CARAS FRACTURADAS EN LOS AGREGADOS
MTC E- 210-1999
LABORATORIO MECANICA DE SUELOS, CONCRETOS Y PAVIMENTOS
OBRA | 0
Solicitado | CAME Contratistas y servicios generales S.A. |  |  |  | Hecho por : | F. L. G
Cantera | Acopio-Planta |  |  |  | Revisado : | I. C. L.
Certificado | #REF! |  |  |  | FECHA | #REF!
Material | Grava para concreto
Cantera | Acopio-Planta
Cantero | Grupo Olano
Con dos o más Caras fracturadas
Tamaño del Agregado |  | A | B | C | D | E
Pasa Tamiz | Retenido T. | (g) | (g) | ( B/A)*100) | % Parcial | CxD | Observaciones
1 1/2" | 1" | 0 | 1188 | #DIV/0! | 0 | #DIV/0!
1" | 3/4" | 1866 | 3406 | 182.5295 | 23.35916 | 4263.736
3/4" | 1/2" | 2894 | 2080 | 71.87284 | 36.22798 | 2603.808
1/2" | 3/8" | 1632 | 270 | 16.54412 | 20.42988 | 337.9943
Total: |  | 6392 |  |  | 80.01702 | #DIV/0!
Porcentaje con dos o más caras fracturadas = |  |  |  | TOTAL E | #DIV/0! | %
TOTAL D
:
COBRA INSTALACIONES Y SERVICIOS S.A.
TEC. RESP.
ING. RESP.
TEC. RESP.
ING. RESP.

## Chatas y Alarga. (hidden)
MINISTERIO DE TRANSPORTE COMUNICACIÓN VIVIENDA Y CONSTRUCCION
PROVIAS NACIONAL
CARRETERA : INTEROCEANICA
TRAMO III : Pte. INAMPARI - IÑAPARI Km. 300+000 AL Km. 714+490
CONTRATISTA : CONCESIONARIA IIRSA SUR
SUPERVISION :
PORCENTAJE DE CHATAS Y ALARGADAS EN LOS AGREGADOS
MTC E- 210-1999
#REF! | #REF!
#REF! | #REF!
#REF! | #REF!
#REF! |  |  |  | #REF! | #REF!
#REF! | #REF!
#REF! | #REF!
#REF! | #REF!
Tamaño del Agregado |  | A | B | C | D | E
Pasa Tamiz | Retenido T. | (g) | (g) | ( B/A)*100) | % Parcial | CxD | Observaciones
1 1/2" | 1" | 0 | 125 | #DIV/0! | 0 | #DIV/0!
1" | 3/4" | 1866 | 164 | 8.788853 | 23.35916 | 205.3003
3/4" | 1/2" | 2894 | 203 | 7.014513 | 36.22798 | 254.1217
1/2" | 3/8" | 1632 | 198 | 12.13235 | 20.42988 | 247.8625
Total: |  | 6392 |  |  | 80.01702 | #DIV/0!
Porcentaje de chatas y alargadas = |  |  |  | TOTAL E | #DIV/0! | %
TOTAL D
: