## TERRONES DE ARCILLA
LABORATORIO DE ENSAYO DE MATERIALES
FORMATO N° F-LEM-P-AG-30.02
| MUESTRA |  | No OT |  | FECHA DE ENSAYO |  | REALIZADO
STANDARD TEST METHOD FOR CLAY LUMPS AND FRIABLE PARTICLES IN AGGREGATES
ASTM C142/C142M - 17
ANALISIS AGREAGADO GRUESO
| Tamaño del Tamiz |  | Masa de Muestra antes de ensayo g | Masa seca despues de ensayo g | Masa seca a peso constante g | Perdida de Masa g | Arcilla y Particulas Friables %
| Pasante (in) | Retenido (in) | (a) | (b) | (c) | d =(a-c) | e = (d/a) x 100
1.5
| 1.5 | 0.75
| 0.75 | 0.375
| 0.375 | No. 4
Total de Arcilla y Particulas Friables %
ANALISIS AGREGADO FINO
| Tamaño del Tamiz |  | Masa de Muestra antes de ensayo g | Masa seca despues de ensayo g | Masa seca a peso constante g | Perdida de Masa g | Arcilla y Particulas Friables %
| Pasante (in) | Retenido (in) | (a) | (b) | (c) | d =(a-c) | e = (d/a) x 100
| No. 4 | No. 16
Total de Arcilla y Particulas Friables %
| La muestara se secó en horno a masa constante a 110 5°C. |  |  |  | SI o NO
| TABLA DE PESOS MINIMOS |  |  |  |  | Equipo utilizado | Código
Balanza 0.1 g
Horno 110 ± 5°C
NOTA:
Página 1 de 1 |  |  |  | Prohibido reproducir sin autorización
Versión : 01 (01-08-2022)
WEB: www.geofal.com.pe E-MAIL: laboratorio@geofal.com.pe Av. Marañon 763, Los Olivos-Lima / Teléfono 01 522-1851
Revisado:
Fecha:
Aprobado:
Fecha:

## Hoja1 (hidden)
CODIGO |  | CONCATENADOS | DESCRIPCION | FC | F. MOLDEO | DIA | DIAMETRO | CARGA | AREA | RESIS. CONCRETO | % RESIS | TIPO DE FALLA
4400 | 4401 | 4400-4401 | Columnas C-9;5-3/G.H | 350 | 2015-12-09 | 7 | 15.05 | 49900 | 177.8946 | 280.5031 | 80.14% | E
|  | - |  | 350 |  | 7 | 15.06 | 50310 | 178.1311 | 282.4324 | 80.69% | F
4402 | 4403 | 4402-4403 |  | 350 |  | 14 | 15.04 | 56450 | 177.6583 | 317.7448 | 90.78% | F
|  | - |  | 350 |  | 14 | 15 | 59630 | 176.7146 | 337.4368 | 96.41% | F
4404 | 4405 | 4404-4405 |  | 350 |  | 28 | 15.11 | 65310 | 179.3159 | 364.2176 | 104.1% | F
|  | - |  | 350 |  | 28 | 15.05 | 64730 | 177.8946 | 363.867 | 104% | E