## Gran-LLyLP (hidden)
PROVIAS NACIONAL
Análisis Mecánico por Tamizado y Límites de Atterberg
Prog. |  | Km. 54+710-54+910 |  |  | Hecho por : |  | F.T.V
Registro |  | SB - 25 | M - 1 |  | Revisado : |  | F.K.S |  | Límite Líquido MTC E 110 |  |  |  |  | Golp. | % Humed
Estructura |  | Sub Base Granular | [6 empty] | Ensayo |  |  |  |  | 0 | 0
Fecha |  | 2006-09-12 | [6 empty] | Nº de Golpes |  |  |  |  | 0 | 0
Lado |  | IZQ - DER | [6 empty] | Recipiente Nº |  |  |  |  | 0 | 0
R + Suelo Hum.
Granulometría (MTC E 204) |  |  |  |  | Humedad Natural |  |  |  | R + Suelo Seco
Datos de ensayo | [8 empty] | Peso Recip. |  |  |  |  | 25 | 0
Peso Total : |  |  | 25681 |  | P.M.H. = |  | 384.6 |  | Peso Agua |  |  |  |  | 25 | #NUM! | LL | #NUM! | #NUM! | #NUM!
Peso de fracción : |  |  | 491.5 |  | P.M.S. = |  | 364 |  | Peso S. Seco |  |  |  |  | 10 | #NUM! | LL | #NUM!
Peso de muestra lavada: |  |  | 24395.31 |  | % W = |  | 5.659341 |  | % de Humedad
|  |  | : | [12 empty] | LP
[9 empty] | Límite Plástico MTC E 111 | [5 empty] | #DIV/0! | LP
Malla |  | Peso | % Ret | % Ret | % que | Especifi- |  |  | Ensayo
Tamiz | mm. | (gr) | Parcial | Acum. | Pasa | caciones |  |  | Recipiente Nº |  |  |  |  | 20.17 | 21.22
3" | 76.2 |  |  |  |  | Gradacion |  |  | R + Suelo Hum.
2 1/2" | 63.5 | 0 | 0 | 0 | 100 | "A" |  |  | R + Suelo Seco
2" | 50.6 | 0 | 0 | 0 | 100 | 100 |  |  | Peso Recip.
1 1/2" | 38.1 | 1384 | 5.4 | 5.4 | 94.6 |  |  | 100 | Peso Agua
1" | 25.4 | 3256 | 12.7 | 18.1 | 81.9 |  |  |  | Peso S. Seco | [5 empty] | 491.5
3/4" | 19.05 | 2413 | 9.4 | 27.5 | 72.5 |  |  |  | % de Humedad | [5 empty] | 425.4 | 16121
1/2" | 12.7 | 4064 | 15.8 | 43.3 | 56.7 | [9 empty] | 9560
3/8" | 9.525 | 1986 | 7.7 | 51 | 49 | 30 |  | 65 | [6 empty] | 8274.311
1/4" | 6.35 | 2164 | 8.4 | 59.4 | 40.6
No4 | 4.76 | 854 | 3.3 | 62.7 | 37.3 | 25 |  | 55
8 | 2.36 | 125 | 9.5 | 72.2 | 27.8
10 | 2 | 18.6 | 1.4 | 73.6 | 26.4 | 15 |  | 40
16 | 1.19 | 85.8 | 6.5 | 80.1 | 19.9
30 | 0.6 | 96 | 7.3 | 87.4 | 12.6
40 | 0.42 | 19.6 | 1.5 | 88.9 | 11.1 | 8 |  | 20
50 | 0.3 | 23.6 | 1.8 | 90.7 | 9.3
100 | 0.149 | 25.6 | 1.9 | 92.6 | 7.4
200 | 0.074 | 31.2 | 2.4 | 95 | 5 | 2 |  | 8
< 200 |  | 66.1 | 5 | 100
Clasificación SUCS |  |  | GW-GM |  | L.L : | NP |  | Máx.Dens.Seca : |  | 2.265 | % C.B.R.al 95 % - 0.1 " |  | 63.58
Clasificación AASHTO |  |  | A-1-a (0) |  | I.P : | NP |  | Humedad Optima |  | 7.2 | % C.B.R.al 100 % - 0.1 " |  | 101.83
Diametro efectivos
D10
[14 empty] | 0.36 | 10
[14 empty] | 0.36 | 10
[14 empty] | 0.36 | 0
Cu
[14 empty] | D30 |  | 38
[14 empty] | 2.89 | 30
[14 empty] | 2.89 | 30 | Cc
[14 empty] | 2.89 | 0 | 1.695927
D60
[14 empty] | 13.68 | 60
[14 empty] | 13.68 | 60
[14 empty] | 13.68 | 0
OBSERVACIONES :
|  | CONTRATISTA | [8 empty] | SUPERVISION
---------------------------- |  |  |  | ---------------------------- |  |  |  |  | ---------------------------- |  |  | --------------------------
TEC. RESP. |  |  |  | ING. RESP. |  |  |  |  | TEC. RESP. |  |  | ING. RESP.

## Proctor (hidden)
PROVIAS NACIONAL
ENSAYO DE PROCTOR MODIFICADO ( MTC E 115 )
#REF! |  | F.T.V
#REF! |  | F.K.S
#REF! |  | 2006-09-12
Datos de muestra
Prog. | : | Km. 54+710-54+910
Ubicación : | : | SB - 25 | M - 1
Cantera : | : | Sub Base Granular
Material : | : | IZQ - DER
Compactación
Prueba Nº |  | 1 | 2 | 3 | 4
Número de capas |  | 5 | 5 | 5 | 5
Número de golpes |  | 56 | 56 | 56 | 56
Peso suelo + molde (gr.) |  | 11210 | 11368 | 11506 | 11545
Peso molde (gr.) |  | 6335 | 6335 | 6335 | 6335
Peso suelo compactado (gr.) |  | 4875 | 5033 | 5171 | 5210
Volúmen del molde (cm3) |  | 2119 | 2119 | 2119 | 2119
Densidad húmeda (gr/cm3) |  | 2.300613 | 2.375177 | 2.440302 | 2.458707
Humedad (%)
Tara Nº
Tara + suelo húmedo (gr.) |  | 524.2 | 446.7 | 519.6 | 559.4
Tara + suelo seco (gr.) |  | 508 | 424.1 | 482 | 506.4
Peso de agua (gr.) |  | 16.2 | 22.6 | 37.6 | 53
Peso de tara (gr.)
Peso de suelo seco (gr.) |  | 508 | 424.1 | 482 | 506.4
Humedad (%) |  | 3.188976 | 5.328932 | 7.80083 | 10.46603
Densidad Seca (gr/cm3) |  | 2.229515 | 2.255009 | 2.263714 | 2.225758
Máxima Densidad Seca (gr/cm3) : |  |  | 2.265
Optimo Contenido de Humedad (%) : |  |  | 7.2
[6 empty] | 0 | 7.2
[6 empty] | 2.265 | 7.2
[6 empty] | 2.265 | 0
| CONTRATISTA |  |  | SUPERVISION
------------------------- ----------------------------- |  |  |  | ------------------------- -----------------------------
TEC. RESP. | ING. RESP. |  | TEC. RESP. |  | ING. RESP.
:
:
:

## Datos (hidden)
Relacion de Soporte de California (C.B.R.) (MTC E 132 / NTP 339.145)
Solicitado : |  | : | Aldesa Construcciones S.A. | [7 empty] | Certificado N° |  | 53-14 / CU-11 |  | PESO Y VOLUMEN DE MOLDES
Proyecto : |  | : | Tunel de Puruchuco | [7 empty] | Ref. Proyecto |  | ACSA/CTP-14
Ubicación : |  | : | Av. Javier Prado S/N Alt. Huaca de Puruchuco | [7 empty] | Fecha Ensayo |  | 2014-11-08 |  | N° | PESO | VOLUMEN
Cantera : |  | : | Cantera Dorita | [7 empty] | Hecho por |  | Tec. Nelson |  | 1 | 6085 | 2137.054
Material : |  | : | Base Granular | [11 empty] | 2 | 5411 | 2134.903
Máxima Densidad Seca (gr/cm3) | [5 empty] | 2.281 | [8 empty] | 3 | 5994 | 2151.09
Optimo Contenido de Humedad (%) | [5 empty] | 6.2 | [8 empty] | 4 | 4961 | 2144.066
Compactación | [7 empty] | Humedad (%) | [6 empty] | 5 | 4863 | 2151.09
Molde Nº |  |  |  | 15 | 10 | 32 |  | Tara Nº | [6 empty] | 6 | 5197 | 2144.066
Número de capas |  |  |  | 5 | 5 | 5 |  | Tara+suelo húmedo (gr.) |  |  | 516.3 | 516.3 | 516.3 |  | 7 | 4937 | 2144.066
Número de golpes |  |  |  | 56 | 25 | 12 |  | Tara+suelo seco (gr.) |  |  | 485.7 | 485.7 | 485.7 |  | 8 | 5250 | 2144.066
Peso suelo + molde (gr.) |  |  |  | 12341 | 12265 | 12671 |  | Peso de agua (gr.) |  |  | 30.6 | 30.6 | 30.6 |  | 9 | 4972 | 2146.186
Peso molde (gr.) |  |  |  | 7078 | 7202 | 7816 |  | Peso de tara (gr.) | [6 empty] | 10 | 5257 | 2137.054
Peso suelo compactado (gr.) |  |  |  | 5263 | 5063 | 4855 |  | Peso de suelo seco (gr.) |  |  | 485.7 | 485.7 | 485.7 | 2.16695 | 11 | 5100 | 2144.066
Volumen del molde (cm3) |  |  |  | 2161 | 2163 | 2175 |  | Humedad (%) |  |  | 6.300185 | 6.300185 | 6.300185 |  | 12 | 4842 | 2165.173
Densidad humeda (gr/cm3) |  |  |  | 2.435447 | 2.34073 | 2.232184 |  | Densidad Seca (gr/cm3) |  |  | 2.291103 | 2.202 | 2.099887 |  | 100 | 6286 | 2063
[12 empty] | 0.08910247 | 0.1021132 |  | 101 | 7492 | 2180
Aplicación de Carga | [14 empty] | 102 | 6279 | 2103
Penetración |  | Presión | Molde 15 |  | Molde 10 |  | Molde 32
(Pulg.) | (mm.) | Patrón | Dial | Presión | Dial | Presión | Dial | Presión |  | Expansión: |  |  |  |  | 1 | 0 | 0 | 0 | 0 | 0 | 0
|  | (Kg/cm2) |  | (Kg/cm2) |  | (Kg/cm2) |  | (Kg/cm2) | [6 empty] | 2 | 0 | 0 | 0 | 0 | 0 | 0
0.25 | 0.635 |  | 51 | 12.06646 | 36 | 8.353875 | 20 | 4.391887 | 0.6934673 | Fecha | Expansión (Pulg.) |  |  |  | 3 | 0 | 0 | 0 | 0 | 0 | 0
0.5 | 1.27 |  | 140 | 34.05918 | 96 | 23.19393 | 66 | 15.77734 |  |  | 15 | 10 | 32 |  | 4 | 0 | 0 | 0 | 0 | 0 | 0 | INGRESE AQUÍ
0.75 | 1.905 |  | 226 | 55.25316 | 152 | 37.01987 | 109 | 26.40566 |  | 2014-11-08 | 0 | 0 | 0 |  | 5 | 0 | 0 | 0 | 0 | 0 | 0
1 | 2.54 | 70 | 296 | 72.46242 | 199 | 48.60532 | 138 | 33.56563 |  | 2014-11-09 | 0 | 0.001 | 0.003 |  | 6 | 0 | 0 | 0 | 0 | 0 | 0 | 0 | 0 | 0
1.5 | 3.81 |  | 412 | 100.8983 | 276 | 67.5493 | 186 | 45.40252 |  | 2014-11-10 | 0 | 0.001 | 0.003 |  | 7 | 0 | 0 | 0 | 0 | 0 | 0 | 0 | 1 | 3
2 | 5.08 | 104 | 529 | 129.4753 | 355 | 86.93833 | 249 | 60.91176 |  | 2014-11-11 | 0 | 0.001 | 0.003 |  | 8 | 0 | 0 | 0 | 0 | 0 | 0 | 0 | 1 | 3
2.5 | 6.35 |  | 662 | 161.8335 | 448 | 109.7024 | 296 | 72.46242 |  | 2014-11-12 | 0 | 0.002 | 0.003 |  | 9 | 0 | 0 | 0 | 0 | 0 | 0 | 0 | 1 | 3
3 | 7.62 |  | 761 | 185.832 | 516 | 126.3053 | 352 | 86.20291 |  | % EXP. | 0 | 0.04255319 | 0.06382979 |  | 10 | 0 | 0 | 5257 | 2137.054 | 0 | 0 | 0 | 2 | 3
3.5 | 8.89 | [13 empty] | 11 | 0 | 0 | 0 | 0 | 0 | 0
4 | 10.16 | [13 empty] | 12 | 0 | 0 | 0 | 0 | 0 | 0
4.5 | 11.43 | [13 empty] | 100 | 0 | 0 | 0 | 0 | 0 | 0
5 | 12.7 | [13 empty] | 101 | 0 | 0 | 0 | 0 | 0 | 0
[15 empty] | 102 | 0 | 0 | 0 | 0 | 0 | 0
[16 empty] | 0 | 0 | 5257 | 2137.054 | 0 | 0
WEB: www.geofal.com.pe E-MAIL: geofal.sac@gmail.com / laboratorio@geofal.com.pe | [14 empty] | 1000 | Lbs/pul2
[15 empty] | 70.37014 | Kg/cm2
Molde |  | 15 | 10 | 32
Prensa N# 3
ECUACIÓN DE ANILLO DE 50 KN.
Y= A + B X + C X2
|  |  | A = | -10.79735
|  |  | B = | 4.75019443
|  |  | C = | -7.3116e-05
X= Lectura del Dial
Y= Fuerza Patrón (Kg.)
|  |  | Area de Pistón = |  | 19.16654 | cm²
:
:

## Grafico CBR (hidden)
Relacion de Soporte de California (C.B.R.) (MTC E 132 / NTP 339.145)
Solicitado | : | Aldesa Construcciones S.A. |  |  | Certificado N° |  |  | 53-14 / CU-11
Proyecto | : | Tunel de Puruchuco |  |  | Ref. Proyecto |  |  | ACSA/CTP-14
Ubicación | : | Av. Javier Prado S/N Alt. Huaca de Puruchuco |  |  | Fecha de ensayo |  |  | 2014-11-08
Calicata : | : | Cantera Dorita |  |  | Hecho por |  |  | Tec. Nelson
Profundidad: | : | Base Granular
Máxima Densidad Seca (gr/cm3) : |  |  | 2.281
Optimo Contenido de Humedad (%) : |  |  | 6.2
C.B.R. (0.1")-56 Golpes |  | 105.7143 | C.B.R. (0.1")-25 Golpes | 71.42857 | C.B.R. (0.1")-12 Golpes |  |  | 48.57143 | RELLENAR CORRECCION
C.B.R. (0.2")-56 Golpes |  | 123.3098 | C.B.R. (0.2")-25 Golpes | 82.79841 | C.B.R. (0.2")-12 Golpes |  |  | 58.0112 | 56 | 25 | 12
Densidad Seca (gr/cc) : |  | 2.291103 | Densidad Seca (gr/cc) : | 2.202 | Densidad Seca (gr/cc) : |  |  | 2.099887 | 74 | 50 | 34
DETERMINACION DE C.B.R.
[6 empty] | M.D.S. : | 2.281
[6 empty] | 95% DE M.D.S. : | 2.16695
[6 empty] | C.B.R. (100% M.D.S.) 0.1" : | 101.83 | %
[6 empty] | C.B.R. (95% M.D.S.) 01" : | 63.58 | %
WEB: www.geofal.com.pe E-MAIL: geofal.sac@gmail.com / laboratorio@geofal.com.pe
CBR al 100% M.D.S.
CBR al 95% M.D.S.

## Apoyo (hidden)
Penetración | Molde I | Molde II | Molde III
(mm.) | Presión | Presión | Presión
| (Kg/cm2) | (Kg/cm2) | (Kg/cm2) | Molde I | Molde II | Molde III
0 | 0 | 0 | 0 | 0 | 0 | 0
0.64 | 12.06646 | 8.353875 | 4.391887 | 12.06646 | 8.353875 | 4.391887
1.27 | 34.05918 | 23.19393 | 15.77734 | 34.05918 | 23.19393 | 15.77734
1.91 | 55.25316 | 37.01987 | 26.40566 | 55.25316 | 37.01987 | 26.40566
2.54 | 72.46242 | 48.60532 | 33.56563 | 72.46242 | 48.60532 | 33.56563
3.81 | 100.8983 | 67.5493 | 45.40252 | 100.8983 | 67.5493 | 45.40252
5.08 | 129.4753 | 86.93833 | 60.91176 | 129.4753 | 86.93833 | 60.91176
6.35 | 161.8335 | 109.7024 | 72.46242 | 161.8335 | 109.7024 | 72.46242
7.62 | 185.832 | 126.3053 | 86.20291 | 185.832 | 126.3053 | 86.20291
8.89
10.16
11.43
12.7
|  |  | Correc | 24.753 | 11.391 | 16.775
|  |  |  | 3.1761 | 1.365 | 1.9443
|  |  |  | 2.668312 | 2.659831 | 2.655905
|  |  |  | 2.668312 | 2.659831 | 2.655905
|  |  |  | 0 | 0 | 0
|  |  |  | 0 | 0 | 0
|  | Cambiar |  | 74 | 50 | 34
|  |  |  | 74 | 50 | 34
|  |  |  | 129.4753 | 86.93833 | 60.91176
C.B.R. |  |  | C.B.R.(100%) |  |  | C.B.R.(95%)
2.281 | 105.7143 |  | 105.7143 | 0 |  | 63.58 | 0
2.202 | 71.42857 |  | 105.7143 | 2.281 |  | 63.58 | 2.16695
2.099887 | 48.57143 |  | 0 | 2.281 |  | 0 | 2.16695
C.B.R. |  |  | C.B.R.(100%) |  |  | C.B.R.(95%)
2.281 | 124.4955 |  | 124.4955 | 0 |  | 112.4 | 0
2.202 | 83.59455 |  | 124.4955 | 2.281 |  | 112.4 | 2.16695
2.099887 | 58.569 |  | 0 | 2.281 |  | 0 | 2.16695

## E_A (hidden)
Equivalente de Arena (NORMA AASHTO T-176 / ASTM D-2419/ MTC E 114)
| Solicitado | : | Maquinarias e Ingenieros S.A.C. |  |  |  | Certificado N° |  | 51-13 / AG-01
| Proyecto | : | Obras Exteriores de Sodimac San Juan Lurigancho |  |  |  | Ref. Proyecto |  | MEI / OES - 13
| Ubicación | : | Entre Av. Las Lomas y Jr. Cajamarquilla SJL |  |  |  | Fecha de ensayo |  | 2013-09-11
| Estructura | : | Base |  |  |  | Hecho por |  | R. Portillo
| Material | : | Afirmado
[5 empty] | IDENTIFICACION |  |  |  | Promedio
[5 empty] | 1 | 2 | 3 | 4
| Tamaño máximo (pasa malla Nº 4) |  |  | mm | 4.76 | 4.76 | 4.76
| Hora de entrada a saturación |  |  | 0:10 | 10:50 | 10:53 | 10:54
| Hora de salida de saturación (mas 10") |  |  |  | 11:00 | 11:03 | 11:04
| Hora de entrada a decantación |  |  | 0:02 | 11:02 | 11:05 | 11:06
| Hora de salida de decantación (mas 20") |  |  |  | 11:22 | 11:25 | 11:26
| Altura máxima de material fino |  |  | mm | 8.9 | 9.3 | 9.41
| Altura máxima de la arena |  |  | mm | 3.4 | 3.4 | 3.52
| Equivalente de Arena |  |  | % | 38.20225 | 36.55914 | 37.40701 |  | 37.38947
0:20
Observaciones:
WEB: www.geofal.com.pe E-MAIL: geofal.sac@gmail.com / laboratorio@geofal.com.pe

## ABRASION (hidden)
Abrasion ( Maquina de los Angeles ) (NORMA NTP 400.019 / AASHTO T-96)
Solicitado | : | Maquinarias e Ingenieros S.A.C. |  |  | Certificado N° | : | 51-13 / AG-12
Proyecto | : | Obras Exteriores de Sodimac San Juan Lurigancho |  |  | Ref. Proyecto | : | MEI / OES - 13
Ubicación | : | Entre Av. Las Lomas y Jr. Cajamarquilla SJL |  |  | Fecha Ensayo | : | 2013-09-11
Estructura | : | Base |  |  | Hecho por | : | R. Portillo
Material | : | Afirmado
TAMIZ |  |  | GRADACIONES
|  |  | A | B | C |  | D
1 1/2"
1" |  |  | 1252.1
3/4" |  |  | 1253.6
1/2" |  |  | 1251.3 | 2500.1
3/8" |  |  | 1250.6 | 2500.9
1/4"
No 4
PESO TOTAL |  |  | 5007.6 | 5001
Retenido en la malla Nº 12 |  |  | 3629.6 | 4238.4
Que pasa en la malla Nº 12 |  |  | 1378 | 699.3
No de Esferas |  |  | 12 | 11
Peso de las Esferas |  |  |  | 4620
% Desgate |  |  | 27.52% | 13.9832
OBSERVACIONES :
WEB: www.geofal.com.pe E-MAIL: geofal.sac@gmail.com / laboratorio@geofal.com.pe
Nº200
140
100
80
Nº50
40
30
20
16
10
Nº8
Nº4
3/8"
1/2"
3/4"

## G_E (hidden)
PROVIAS NACIONAL
GRAVEDAD ESPECIFICA Y ABSORCION DE LOS AGREGADOS
(NORMA AASHTO T-84, T-85/ MTC E 113_206 )
LABORATORIO MECANICA DE SUELOS, CONCRETOS Y PAVIMENTOS
OBRA |  | : | CARRETERA INTEROCEANICA SUR |  |  | CERTIFICADO | :
TRAMO |  | : | URCOS - INAMBARI |  |  | TECNICO | F.T.V
ESTRUCTURA |  | : | Sub Base Granular |  |  | REVISADO | F.K.S
[6 empty] | FECHA | 2006-09-12
DATOS DE LA MUESTRA
MUESTRA |  | : | Sub Base Granular
PROFUNDIDAD |  | :
PROGRESIVA |  | : | Km. 54+710-54+910
AGREGADO FINO
A | Peso Mat. Sat. Sup. Seco ( en Aire ) (gr) |  |  | 4364.1 | 200
B | Peso Frasco + agua |  |  | 2545.9 | 667.3
C | Peso Frasco + agua + A (gr) |  |  | 6910 | 867.3
D | Peso del Mat. + agua en el frasco (gr) |  |  | 792.5 | 791.9
E | Vol de masa + vol de vacío = C-D (gr) |  |  | 6117.5 | 75.4
F | Pe. De Mat. Seco en estufa (105ºC) (gr) |  |  | 3936.8 | 197.4
G | Vol de masa = E - ( A - F ) (gr) |  |  | 5690.2 | 72.8 |  |  | PROMEDIO
| Pe bulk ( Base seca ) = F/E |  |  | 0.6435309 | 2.618037 |  |  | 1.630784
| Pe bulk ( Base saturada ) = A/E |  |  | 0.7133796 | 2.65252 |  |  | 1.68295
| Pe aparente ( Base Seca ) = F/G |  |  | 0.6918562 | 2.711538 |  |  | 1.701697
| % de absorción = ((A - F)/F)*100 |  |  | 10.85399 | 1.317123 |  |  | 6.085558
AGREGADO GRUESO
A | Peso Mat.Sat. Sup. Seca ( En Aire ) (gr) |  |  | 2964.5
B | Peso Mat.Sat. Sup. Seca ( En Agua ) (gr) |  |  | 1846
C | Vol. de masa + vol de vacíos = A-B (gr) |  |  | 1118.5
D | Peso material seco en estufa ( 105 ºC )(gr) |  |  | 2910.9
E | Vol. de masa = C- ( A - D ) (gr) |  |  | 1064.9 |  |  |  | PROMEDIO
| Pe bulk ( Base seca ) = D/C |  |  | 2.602503 |  |  |  | 2.602503
| Pe bulk ( Base saturada) = A/C |  |  | 2.650425 |  |  |  | 2.650425
| Pe Aparente ( Base Seca ) = D/E |  |  | 2.733496 |  |  |  | 2.733496
| % de absorción = (( A - D ) / D * 100 ) |  |  | 1.841355 |  |  |  | 1.841355
Observaciones:
----------------------------- ----------------------------- |  |  |  |  | ----------------------------- -----------------------------
TEC. RESP. |  |  | ING. RESP. |  | TEC. RESP. |  | ING. RESP.
CONSORCIO PCI -

## Sucs (hidden)
esa | SISTEMA UNIFICADO DE CLASIFICACION
| N 200= | 5 | Cu = | 38 |  |  |  | L.L. | 0
| N 4= | 37.3 | Cc = | 1.695927 | CLASIFICACION SUCS | GW-GM |  | I.P. | 0
| L.L.= | NP | [5 empty] | CU | 38
| I.P.= | NP | [5 empty] | CC | 1.695927
| DIVISIONES MAYORES |  |  | SIMBOLO DE GRUPO | NOMBRES TIPICOS | CRITERIOS DE CLASIFICACION PARA SUELOS GRANULARES |  |  | CLASIF | SIMBOLOS DOBLES |  | SIMBOLOS TRIPLES | CLASIFICACION | SIMBOLO
| Suelos de grano grueso (mas del 50 % del material es mayor en tamaño que el tamiz No 200 | Gravas (mas de la mitad de la fracción gruesa es mayor que el tamiz No 4) | Gravas Limpias (poco o ningun fino) | GW | Gravas bien gradadas, mezclas gravosas, poco o ningun fino | Cu > 4 1 < Cc < 3 |  |  |  |  | GW-GM |  | GW-GM | GW-GM
|  |  |  | GP | Gravas pobremente gradadas,`mezclas grava-arena, pocos o ningun fino | No cumple todos los requisitos de gradadcion para GW
|  |  | Gravas con finos (cantidad apre- ciable de finos) | GM | Gravas limosas, mezcla grava- arena-limo | Límites de Atteberg por debajo de la linea A o Ip < 4 | A los materiales sobre la linea A con 4 < Ip < 7 se considera de frontera y se les asigna doble símbolo
|  |  |  | GC | Gravas arcillosas, mezcla gravo-areno- arcillosas | Límites de Atteberg por encima de la línea A ó Ip > 7
|  | Arenas (mas de la mitad de la fracción gruesa es menor que el tamiz No 4) | Arenas Limpias (poco o ningun fino) | SW | Arenas bien gradadas, arenas gravosas, pocos o ningun fino | Cu > 6 1 < Cc < 3
|  |  |  | SP | Arenas pobremente gradadas, arenas gravosas, pocos o ningun fino | No cumple todos los requisitos de gradadcion para SW
|  |  | Arenas con finos (cantidad apre- ciable de finos) | SM | Arenas limosas mezcla de arena-limo | Límites de Atteberg por debajo de la linea A ó Ip < 4 | Si el material está en la zona sombreada con 4 < Ip < 7 se considera de frontera y se les asigna doble símbolo
|  |  |  | SC | Arenas arcillosas, mezclas arena-arcilla | Límites de Atteberg por encima de la linea A ó Ip > 7
| Suelos de grano fino (mas del 50 % del material pasa el tamiz No 200 | limos y arcillas (Límite líquido wl<50 |  | ML | Limos inorgánicos y arena muy finas, polvo de roca, arenas finas limosas o arcillosas, o limos arcillosos con poca plasticidad | 1, Determinar el porcentaje de arenas y gravas de la curva granulometrica. 2, Dependiendo del porcentaje de fino (fracción menor que el tamiz No 200 los suelos gruesos se clasifican como sigue: Menos del 5% - GW, GP, SW, SP Mas del 12 % - GM, GC, SM, SC De 5 a 12 % - casos frontera que requieren doble símbolo
|  |  |  | CL | Arcillas inorganicas de plasticidad baja a media, arcillas gravosas, arcillas arenosas, arcillas limosas, arcillas magras.
|  |  |  | OL | Limos organicos, arcillas limosas orgánicas de baja plasticidad
|  | limos y arcillas (Límite líquido wl>50 |  | MH | Limos inorganicos, suelos limosos o arenosos finos micaceos o diatomaceos, suelos elasticos.
|  |  |  | CH | Arcillas organicas de alta plasticidad, arcillas grasas.
|  |  |  | OH | Arcillas organicas de plasticidad media a alta, limos orgánicos
|  | Suelos Altamen- te orgá- nicos |  | Pt | Turba o otros suelos altamente organicos

## Aashto (hidden)
CLASIFICACION GENERAL |  | MATERIALES GRANULARES (35% O MENOS DEL TOTAL PASA EL TAMIZ NO 200) | [6 empty] | MATERIALES LIMO-ARCILLOSOS (MAS DEL 35% DEL TOTAL PASA EL TAMIZ No 200)
CLASIFICACION DE GRUPO |  | A-1 |  | A-3 | A-2 |  |  |  | A-4 | A-5 | A-6 | A-7
|  | A-1-a | A-1-b |  | A-2-4 | A-2-5 | A-2-6 | A-2-7 |  |  |  | A-7-5 | A-7-6
Porcentaje de material
que pasa el tamiz
No 10 | 27.8 | 50 max
No 40 | 12.6 | 30 max | 50 max | 51 min
No 200 | 5 | 15 max | 25 max | 10 max | 35 max | 35 max | 35 max | 35 max | 36 min | 36 min | 36 min | 36 min | 36 min
Caracteristicas de la
fraccion que pasa el
tamiz No 40
Limite líquido | NP |  |  |  | 40 max | 41 min | 40 max | 41 min | 40 max | 41 min | 40 max | 41 min | 41 min
Indice plástico | NP | 6 max | 6 max | N.P. | 10 max | 10 max | 11 min | 11 min | 10 max | 10 max | 11 min | 11`min | 11`min
Indice de Grupo | 0 | 0 |  | 0 | 0 |  | 4 max |  | 8 max | 12 max | 16 max | 20 max | 20 max
|  |  | CLASIFICACION AASHTO : |  |  |  |  | A-1-a (0)
|  | A-1-a | A-1-b | -- | A-2-4 | -- | -- | -- | -- | -- | -- | -- | --
A-1-a
A-1-a
| A | 1
| B | 1
| C | 1
| D | 1
| 0.215 | 0 |  | (0)
SISTEMA DE CLASIFICACION AASHTO

## Apoyo 2 (hidden)
76.2 | 0 | 3" | 76.2 | 0 | 100 | 0 | 0 | 0 | 100 | ESPECIFICACIONES
76.2 | 100 | 2 1/2" | 63.5 | 0 | 100 | 0 | 0 | 0 | 100 | Nº Malla | Abertura mm. | Especificaciones "B" |  | % Que Pasa
|  | 2" | 50.6 | 0 | 100 | 0 | 0 | 0 | 100 | 2" | 50.6 | 0 | 0 | 100
63.5 | 0 | 1 1/2" | 38.1 | 0 | 100 | 1384 | 281.587 | 281.587 | -181.587 | 1 1/2" | 38.1 | 0 | 100 | -181.587
63.5 | 100 | 1" | 25.4 | 0 | 100 | 3256 | 662.4619 | 944.0488 | -844.0488 | 1" | 25.4 | 0 | 0 | -844.0488
|  | 3/4" | 19.05 | 0 | 100 | 2413 | 490.9461 | 1434.995 | -1334.995 | 3/4" | 19.05 | 0 | 0 | -1334.995
50.6 | 0 | 1/2" | 12.7 | 0 | 100 | 4064 | 826.8566 | 2261.851 | -2161.851 | 1/2" | 12.7 | 30 | 65 | -2161.851
50.6 | 100 | 3/8" | 9.525 | 0 | 100 | 1986 | 404.0692 | 2665.921 | -2565.921 | 3/8" | 9.525 | 25 | 55 | -2565.921
|  | 1/4" | 6.35 | 0 | 100 |  |  | 2665.921 | -2652.798 | 1/4" | 6.35 | 0 | 0 | -2652.798
38.1 | 0 | No4 | 4.76 | 0 | 100 | 854 | 173.7538 | 2839.674 | -2739.674 | No4 | 4.76 | 0 | 0 | -2739.674
38.1 | 100 | 8 | 2.38 | 0 | 100 |  |  | 2839.674 | -2752.391 | 8 | 2.38 | 2 | 8 | -2752.391
|  | 10 | 2 | 0 | 100 | 125 | 25.43235 | 2865.107 | -2765.107 | 10 | 2 |  |  | -2765.107
25.4 | 0 | 16 | 1.19 | 0 | 100 |  |  | 2865.107 | -2766.999 | 16 | 1.19 |  |  | -2766.999
25.4 | 100 | 20 | 0.84 | 0 | 100 | 18.6 | 3.784334 | 2868.891 | -2768.891 | 20 | 0.84 |  |  | -2768.891
|  | 30 | 0.59 | 0 | 100 |  |  | 2868.891 | -2778.657 | 30 | 0.59 |  |  | -2778.657
19.05 | 0 | 40 | 0.42 | 0 | 100 | 96 | 19.53204 | 2888.423 | -2788.423 | 40 | 0.42 |  |  | -2788.423
19.05 | 100 | 50 | 0.3 | 0 | 100 |  |  | 2888.423 | -2790.417 | 50 | 0.3 |  |  | -2790.417
|  | 60 | 0.25 | 0 | 100 | 19.6 | 3.987792 | 2892.411 | -2792.411 | 60 | 0.25 |  |  | -2792.411
12.7 | 0 | 80 | 0.18 | 0 | 100 | 23.6 | 4.801628 | 2897.213 | -2797.213 | 80 | 0.18 |  |  | -2797.213
12.7 | 100 | 100 | 0.149 | 0 | 100 | 25.6 | 5.208545 | 2902.421 | -2802.421 | 100 | 0.149 |  |  | -2802.421
|  | 200 | 0.074 | 0 | 100 | 31.2 | 6.347915 | 2908.769 | -2808.769 | 200 | 0.074 |  |  | -2808.769
9.525 | 0 |  | #REF! | 0 | 100 | [5 empty] | #REF! |  |  | #REF!
9.525 | 100 |  | #REF! | 0 | 100 | [5 empty] | #REF! |  |  | #REF!
|  |  | #REF! | 0 | 100 | [5 empty] | #REF! |  |  | #REF!
6.35 | 0 |  | #REF! | 0 | 100 | [5 empty] | #REF! |  |  | #REF!
6.35 | 100 |  | #REF! | 0 | 100 | [5 empty] | #REF! |  |  | #REF!
|  |  | #REF! | 0 | 100 | [5 empty] | #REF! |  |  | #REF!
4.76 | 0 |  | #REF! | 0 | 100 | [5 empty] | #REF! |  |  | #REF!
4.76 | 100 |  | #REF! | 0 | 100 | [5 empty] | #REF! |  |  | #REF!
|  |  | #REF! | 0 | 100 | [5 empty] | #REF! |  |  | #REF!
2.38 | 0
2.38 | 100
2 | 0
2 | 100
1.19 | 0
1.19 | 100
0.84 | 0
0.84 | 100
0.59 | 0
0.59 | 100
0.42 | 0
0.42 | 100
0.3 | 0
0.3 | 100
0.25 | 0
0.25 | 100
0.18 | 0
0.18 | 100
0.149 | 0
0.149 | 100
0.074 | 0
0.074 | 100
#REF! | 0
#REF! | 100
#REF! | 0
#REF! | 100
#REF! | 0
#REF! | 100
#REF! | 0
#REF! | 100
#REF! | 0
#REF! | 100
#REF! | 0
#REF! | 100
#REF! | 0
#REF! | 100
#REF! | 0
#REF! | 100
#REF! | 0
#REF! | 100

## Sedimentación (hidden)
CONIRSA S.A.
ANÁLISIS GRANULOMÉTRICO POR MEDIO DEL HIDRÓMETRO (MTC E 109)
Hito |  | : | Tunel de Puruchuco
Muestra |  | : | Av. Javier Prado S/N Alt. Huaca de Puruchuco
Prof (m.) |  | : | Cantera Dorita
Fecha |  | : | #REF!
Hidrómetro tipo A ó 151-H (gr/cc)
Tiempo (min) | Temp. (ºC) | R | Cm | Ct | R' | P (%) | F | P' (%) | Diametro | Kl | Kj | Kn | Diam Corr.(mm) | Mat. Sedim. (%) | Ta | Td | Kna | Knd | aa | ad | Kja | Kjd
Equiv.
1 | 24 | 17.5 | 0.5 | 1.0199 | 18.0199 | 17.97894 | 0.278 | 4.998144 | 0.078 | 0.5109635 | 0.9968353 | 0.94762 | 0.03764802 | 0.001855692 | 23.9 | 24.4 | 0.9489 | 0.9425 | 0.9933 | 0.9889 | 0.991 | 0.9852
2 | 24 | 16.5 | 0.5 | 1.0199 | 17.0199 | 16.98121 | 0.278 | 4.720776 | 0.055 | 0.5131302 | 0.9968353 | 0.94762 | 0.02665925 | 0.277368 | 23.9 | 24.4 | 0.9489 | 0.9425 | 0.9933 | 0.9889 | 0.991 | 0.9852
5 | 24 | 14.5 | 0.5 | 1.0199 | 15.0199 | 14.98576 | 0.278 | 4.16604 | 0.035 | 0.5174635 | 0.9968353 | 0.9478333 | 0.01711209 | 0.5547361 | 23.3 | 23.9 | 0.9553 | 0.9489 | 0.9933 | 0.9889 | 0.991 | 0.9852
10 | 24 | 13 | 0.5 | 1.0199 | 13.5199 | 13.48917 | 0.278 | 3.749988 | 0.0275 | 0.5207135 | 0.9968353 | 0.9478333 | 0.01352966 | 0.4160521 | 23.3 | 23.9 | 0.9553 | 0.9489 | 0.9933 | 0.9889 | 0.991 | 0.9852
15 | 24 | 13 | 0.5 | 1.0199 | 13.5199 | 13.48917 | 0.278 | 3.749988 | 0.02 | 0.5207135 | 0.9968353 | 0.94648 | 0.009825703 | 0 | 22.8 | 23.3 | 0.9616 | 0.9553 | 0.9933 | 0.9889 | 0.991 | 0.9852
30 | 24.5 | 12 | 0.5 | 1.1399 | 12.6399 | 12.61117 | 0.278 | 3.505904 | 0.014 | 0.5226201 | 0.9968353 | 0.94018 | 0.006857228 | 0.2440839 | 22.8 | 23.3 | 0.9616 | 0.9553 | 0.9933 | 0.9889 | 0.991 | 0.9852
60 | 24.5 | 11.5 | 0.5 | 1.1399 | 12.1399 | 12.1123 | 0.278 | 3.36722 | 0.01 | 0.5237035 | 0.9968353 | 0.93938 | 0.004903997 | 0.138684 | 21.7 | 22.2 | 0.9741 | 0.9679 | 0.9933 | 0.9889 | 0.991 | 0.9852
240 | 24 | 9.5 | 0.5 | 1.0199 | 10.0199 | 9.997122 | 0.278 | 2.7792 | 0.005 | 0.5282968 | 0.9968353 | 0.94558 | 0.00248983 | 0.5880202 | 21.7 | 22.2 | 0.9741 | 0.9679 | 0.9933 | 0.9889 | 0.991 | 0.9852
1440 | 24 | 8 | 0.5 | 1.0199 | 8.5199 | 8.500532 | 0.278 | 2.363148 | 0.002 | 0.5315468 | 0.9968353 | 0.94434 | 0.001000745 | 0.4160521 | 20.6 | 21.1 | 0.9865 | 0.9803 | 0.9933 | 0.9889 | 0.991 | 0.9852
Hora inicio : |  |  | 08:16:00 a.m. |  | Pe de solidos (Gs) : |  |  | 2.66 | (MTC E 113)
Pss(gr) : |  |  | 100 |  | Limite Liquido(%) : |  |  | NP |  | Limo (0.074mm - 0.005mm) : |  |  | 1.63278 | %
(%) Pasa Nº10 : |  |  | 27.8 |  | Limite Plastico(%) : |  |  | 0 |  | Arcilla(0.005mm - 0.001mm) : |  |  | 1.004072 | %
(%) Pasa Nº200 : |  |  | 5 |  | Indice plasticidad(%) : |  |  | NP |  | Coloide (menor a 0.001mm) : |  |  | 2.363148 | %
Coefi. "a" : |  |  | 0.9977268 |  | Clasificación SUCS : |  |  | GW-GM
% pasa Nº200 : |  | 5
% pasa 0.005 : |  | 0.54
% pasa 0.001 : |  | 0

## H.N (hidden)
CONIRSA S.A.
HUMEDAD NATURAL (MTC E 108)
#REF! | #REF!
#REF! | #REF!
#REF! | #REF!
Solicitado :
Proyecto : | Tunel de Puruchuco
Ubicación : | Av. Javier Prado S/N Alt. Huaca de Puruchuco
Cantera : | Cantera Dorita
Material : | Base Granular
DATOS
Nº de Ensayo |  | 1
Peso de Mat. Humedo + Tara (gr.) |  | 138.4
Peso de Mat. Seco + Tara (gr.) |  | 112
Peso de Tara (gr.)
Peso de Agua (gr.) |  | 26.4
Peso Mat. Seco (gr.) |  | 112
Humedad Natural (%) |  | 23.57143
Promedio de Humedad (%) | 23.57%
OBSERVACIONES:
:
:
:

## Chatas y Alarga. (hidden)
LABORATORIO DE ENSAYO DE MATERIALES
2
SOLICITANTE | : | TECSUR S.A. |  |  |  |  | CÓDIGO | : | F-LEM-P-AG.07.02
PROYECTO | : | L.T. SUBTERRÁNEA DE 220 KV SET MANCHAY-SET PACHACUTEC (TRAMO 1.A) |  |  |  |  | N° OT | : | 222
UBICACIÓN | : | AV. VÍCTOR MALASQUEZ,CERCADO DE LIMA 15594 PACHACAMAC, MANCHAY |  |  |  |  | N° CERT. | : | 2
METODO DE ENSAYO PARA LA DETERMINACION DEL PORCENTAGE DE PARTICULAS CHATAS Y ALARGADA
NTP 400.040
DATOS DE LA MUESTRA
CANTERA / SONDAJE | : | NO ESPECIFICA |  |  |  |  | COD. MUESTRA | : | 054-AG-20
N° MUESTRA | : | M-1 |  |  |  |  | FECHA RECEP. | : | 2020-09-01
TIPO DE MUESTRA | : | AFIRMADO |  |  |  |  | FECHA ENSAYO | : | 2020-09-09
Tamaño del Agregado |  |  | Peso | PARTICULAS CHATAS |  | PARTICULAS ALARGADAS
Pasa Tamiz |  | Retenido T. | (g) | N° partic. | (g) | N° partic. | (g)
2" |  | 1 1/2"
1 1/2" |  | 1" | 6341 |  | 0 |  | 0
1" |  | 3/4" | 6215 |  | 156.9 |  | 133.4
3/4" |  | 1/2" | 3994 |  | 96.4 |  | 62.8
1/2" |  | 3/8" | 6284 |  | 72.3 |  | 33.4
Total: |  |  | 22834 |  | 325.6 |  | 229.6
Contenido % |  |  |  |  | 1.425944 |  | 1.005518
Resulta Ensayo
[6 empty] | Part. Chatas y Alargadas | 2.431462
Nota :
Página 1 de 1
Versión : 01 (02-12-2019)
WEB: www.geofal.com.pe E-MAIL: laboratorio@geofal.com.pe / geofal.sac@gmail.com Av. Marañon 763, Los Olivos-Lima / Teléfono 01 522-1851

## Caras Fracturadas
LABORATORIO DE ENSAYO DE MATERIALES
FORMATO N° F-LEM-P-AG-35.01
|  | MUESTRA | N° OT | FECHA DE ENSAYO |  | REALIZADO
STANDARD TEST METHOD FOR DETERMINING THE PERCENTAGE OF FRACTURED PARTICLES IN COARSE AGGREGATE
ASTM D5821-13 (Reapproved 2025)
| INFORMACIÓN DEL ENSAYO (Marcar "X") |  |  |  |  | Código equipos utilizados
| Método para la determinación del porcentaje de particulas fracturadas |  | Masa | Recuento |  | Horno
| Tamaño Maximo Nominal (in) |  | 1 |  |  | Balanza 0.1 g
| Tamiz especificado (in) (*) |  |  |  |  | Tamiz especificado
| Fraccionada (**) |  | SI | NO |  | Tabla peso mínimo Fuente: Norma ASTM D5821-13 (Reapproved 2025)
MUESTRA ORIGINAL DE ENSAYO
| (A) Masa de la muestra retenida en el tamiz especificado (g) |  |  | 5000
| (B) Masa de la partícula más grande (g) |  |  | 40
| Porcentaje en masa de la partícula más grande (%) (***) (B*100/A) |  |  | 0.8 | <=1% cumple
| Masa de la muestra seca lavada (g) |  |  | 4900
| Masa de la muestra seca lavada constante (g) |  |  | 4900
Masa de la muestra > 3/8 (g) (****)
Masa de la muestra < 3/8 (g) (****)
(*) El tamiz especificado sera No. 4 o la designada deacuerdo a la gradación.
(**) Fraccionada SI, Para agregados con un TMN de 3/4 in o mayor donde se debe determinar el contenido de partículas de fractura para el material retenido en el tamiz No. 4 o menor, la muestra de prueba se puede separar en el tamiz 3/8 in y la masa se reduce hasta un mínimo de 200 g.
(***) El porcentaje de la partícula más grande no representara más del 1% de masa de muestra de ensayo o la muestra será tan grande como se indica en la tabla 1, lo que sea menor.
(****) Dato registrado solo para método fraccionado.
| MUESTRA DE PRUEBA |  |  | Partículas con una o más caras fracturadas |  | Partículas con dos o más caras fracturadas
|  |  |  | (1) > 3/8 in o Global |  | (1) > 3/8 in o Global
F | Masa particulas Fracturadas (g)
N | Masa particulas que no cumplen el criterio especificado (g)
P | Porcentaje de particulas con caras fracturadas (%)
|  |  |  | (2) < 3/8 in |  | (2) < 3/8 in
Masa de la muestra < 3/8 (g), FRACCIÓN MAYOR DE 200 g
F | Masa particulas Fracturadas (g)
N | Masa particulas que no cumplen el criterio especificado (g)
P | Porcentaje de particulas con caras fracturadas (%)
Promedio Ponderado (%)
(1) Si hubo fraccionamiento se considera el material >3/8 in o de lo contrario el material retenido en el tamiz especificado.
(2) Se registrará el material <3/8 in solo si hubo fraccionamiento.
Nota:
Página 1 de 1
Versión: 03 (2026-02-12)
WEB: www.geofal.com.pe, E-MAIL: laboratorio@geofal.com.pe Av. Marañon 763, Los Olivos-Lima / Teléfono: 01 754-3070
Revisado:
Fecha:
Aprobado:
Fecha:

## % que pasa # 200 (hidden)
MINISTERIO DE TRANSPORTE COMUNICACIÓN VIVIENDA Y CONSTRUCCION
PROVIAS NACIONAL
CARRETERA : INTEROCEANICA
TRAMO III : Pte. INAMPARI - IÑAPARI Km. 300+000 AL Km. 714+490
CONTRATISTA : CONCESIONARIA IIRSA SUR
SUPERVISION :
CANTIDAD DE MATERIAL FINO QUE PASA POR EL TAMIZ (Nº 200)
MTC E- 202-1999
AASTHO T 11
#REF! |  | #REF!
#REF! |  | #REF!
#REF! |  | #REF! |  | 0 | 0
Solicitado :
Proyecto : |  | Tunel de Puruchuco
Ubicación : |  | Av. Javier Prado S/N Alt. Huaca de Puruchuco
Cantera : |  | Cantera Dorita
DATOS
A | Peso de la muestra seca............................................................... |  |  |  | 1582.4 | Grs.
B | Peso de la muestra seca despues de lavado................................... |  |  |  |  | Grs.
|  |  | % QUE PASA LA Nº 200 | 100%
: